## アキレス
メーカー | アキレス
分類 | メーカー分類タイプ | 品種 | 密度 |  |  | 硬さ |  |  | 引張り強さ |  | 伸び |  | 引裂強さ | 圧縮残留歪 |  | 繰返し圧縮残留歪 |  | 反発弾性 |  | 難燃性 | [5 empty] | 色 | 通気性 |  | セル数 |  |  | 特長 | 用途 | 事務局補足
|  |  | Kg／立方ｍ |  |  | N/314平方cm |  |  | kPa |  | ％ |  | Ｎ／cm | ％ |  | ％ |  | ％ |  | MVSS | A-A | UL94 | FAR25･853 | 防炎協 | ASTM |  | ml／平方cm／s |  | 個／25mm
エーテル | 一般フォーム<足利工場生産品> | XH | 14 | ± | 1.2 | 80 | ± | 18 | 50 | 以上 | 120 | 以上 |  | 9 | 以下 | 6 | 以下 | 32 | 以上 | [12 empty] | ハードタイプ
エーテル | 一般フォーム<足利工場生産品> | UDM | 15 | ± | 1.2 | 75 | ± | 18 | 65 | 以上 | 150 | 以上 |  | 8 | 以下 | 5 | 以下 | 32 | 以上 | [12 empty] | 打抜き潰れ防止
エーテル | 一般フォーム<足利工場生産品> | SL | 16 | ± | 1.3 | 70 | ± | 17 | 65 | 以上 | 180 | 以上 |  | 7.5 | 以下 | 5 | 以下 | 37 | 以上 | [12 empty] | セミソフトタイプ
エーテル | 一般フォーム<足利工場生産品> | SH | 16 | ± | 1.3 | 95 | ± | 20 | 60 | 以上 | 120 | 以上 |  | 8 | 以下 | 5.5 | 以下 | 33 | 以上 | [12 empty] | ハードタイプ
エーテル | 一般フォーム<足利工場生産品> | AEE | 16.5 | ± | 1.4 | 95 | ± | 20 | 65 | 以上 | 120 | 以上 |  | 8.5 | 以下 | 5.5 | 以下 | 33 | 以上 | [12 empty] | EAの色物
エーテル | 一般フォーム<足利工場生産品> | EA | 16.5 | ± | 1.4 | 100 | ± | 20 | 65 | 以上 | 120 | 以上 |  | 8.5 | 以下 | 5.5 | 以下 | 33 | 以上 | [12 empty] | ハードタイプ
エーテル | 一般フォーム<足利工場生産品> | EY | 17 | ± | 1.4 | 50 | ± | 15 | 50 | 以上 | 180 | 以上 |  | 8 | 以下 | 3 | 以下 | 42 | 以上 | [12 empty] | スーパーソフトタイプ
エーテル | 一般フォーム<足利工場生産品> | VD | 18 | ± | 1.5 | 100 | ± | 20 | 70 | 以上 | 150 | 以上 |  | 6.5 | 以下 | 5 | 以下 | 35 | 以上 | [12 empty] | スタンダードタイプ
エーテル | 一般フォーム<足利工場生産品> | VE | 18 | ± | 1.5 | 100 | ± | 20 | 75 | 以上 | 150 | 以上 |  | 6.5 | 以下 | 5 | 以下 | 35 | 以上 | [12 empty] | VDの色物
エーテル | 一般フォーム<足利工場生産品> | VH | 18 | ± | 1.5 | 115 | ± | 22 | 65 | 以上 | 120 | 以上 |  | 7 | 以下 | 5.5 | 以下 | 33 | 以上 | [12 empty] | ハードタイプ
エーテル | 一般フォーム<足利工場生産品> | US | 19 | ± | 1.6 | 75 | ± | 18 | 60 | 以上 | 180 | 以上 |  | 5.5 | 以下 | 3 | 以下 | 40 | 以上 | [12 empty] | ソフトタイプ
エーテル | 一般フォーム<足利工場生産品> | UL | 19 | ± | 1.6 | 95 | ± | 20 | 80 | 以上 | 180 | 以上 |  | 6.5 | 以下 | 4.5 | 以下 | 36 | 以上 | [12 empty] | セミソフトタイプ
エーテル | 一般フォーム<足利工場生産品> | UE | 19 | ± | 1.6 | 140 | ± | 24 | 60 | 以上 | 100 | 以上 |  | 8 | 以下 | 5 | 以下 | 33 | 以上 | [12 empty] | スーパーハードタイプ
エーテル | 一般フォーム<足利工場生産品> | YHA | 20 | ± | 1.6 | 45 | ± | 15 | 45 | 以上 | 180 | 以上 |  | 7 | 以下 | 2.5 | 以下 | 40 | 以上 | [12 empty] | スーパーソフトタイプ
エーテル | 一般フォーム<足利工場生産品> | HT | 20 | ± | 1.6 | 90 | ± | 19 | 80 | 以上 | 150 | 以上 |  | 6 | 以下 | 4.5 | 以下 | 40 | 以上 | [12 empty] | セミソフトタイプ(ブラウン)
エーテル | 一般フォーム<足利工場生産品> | HD | 20 | ± | 1.6 | 115 | ± | 22 | 70 | 以上 | 150 | 以上 |  | 6 | 以下 | 4.5 | 以下 | 35 | 以上 | [12 empty] | スタンダードタイプ
エーテル | 一般フォーム<足利工場生産品> | HH | 20 | ± | 1.6 | 130 | ± | 23 | 65 | 以上 | 120 | 以上 |  | 6 | 以下 | 5 | 以下 | 33 | 以上 | [12 empty] | ハードタイプ
エーテル | 一般フォーム<足利工場生産品> | HK | 20 | ± | 1.6 | 150 | ± | 25 | 70 | 以上 | 100 | 以上 |  | 8 | 以下 | 5 | 以下 | 33 | 以上 | [12 empty] | スーパーハードタイプ
エーテル | 一般フォーム<足利工場生産品> | OY | 22 | ± | 1.8 | 60 | ± | 16 | 50 | 以上 | 150 | 以上 |  | 4.5 | 以下 | 2.5 | 以下 | 47 | 以上 | [12 empty] | スーパーソフトタイプ
エーテル | 一般フォーム<足利工場生産品> | OL | 22 | ± | 1.8 | 110 | ± | 21 | 85 | 以上 | 180 | 以上 |  | 4.5 | 以下 | 4 | 以下 | 38 | 以上 | [12 empty] | セミソフトタイプ
エーテル | 一般フォーム<足利工場生産品> | OH | 22 | ± | 1.8 | 140 | ± | 24 | 70 | 以上 | 120 | 以上 |  | 5.5 | 以下 | 4.5 | 以下 | 34 | 以上 | [12 empty] | ハードタイプ
エーテル | 一般フォーム<足利工場生産品> | AOG | 22 | ± | 1.8 | 160 | ± | 26 | 70 | 以上 | 100 | 以上 |  | 7.5 | 以下 | 5 | 以下 | 34 | 以上 | [12 empty] | スーパーハードタイプ
エーテル | 一般フォーム<足利工場生産品> | PE | 24 | ± | 2 | 160 | ± | 26 | 40 | 以上 | 100 | 以上 |  | 7 | 以下 | 4 | 以下 | 34 | 以上 | [12 empty] | スーパーハードタイプ
エーテル | 一般フォーム<足利工場生産品> | PL | 25 | ± | 2 | 115 | ± | 22 | 80 | 以上 | 180 | 以上 |  | 4 | 以下 | 3 | 以下 | 40 | 以上 | [12 empty] | セミソフトタイプ
エーテル | 一般フォーム<足利工場生産品> | PD | 25 | ± | 2 | 130 | ± | 23 | 80 | 以上 | 150 | 以上 |  | 5 | 以下 | 3.5 | 以下 | 39 | 以上 | [12 empty] | スタンダードタイプ
エーテル | 一般フォーム<足利工場生産品> | JL | 30 | ± | 2.4 | 115 | ± | 22 | 95 | 以上 | 180 | 以上 |  | 3.5 | 以下 | 2.5 | 以下 | 44 | 以上 | [12 empty] | セミソフトタイプ
エーテル | 一般フォーム<足利工場生産品> | JH | 30 | ± | 2.4 | 145 | ± | 25 | 70 | 以上 | 120 | 以上 |  | 5 | 以下 | 3 | 以下 | 46 | 以上 | [12 empty] | ハードタイプ
エーテル | 一般フォーム<足利工場生産品> | KI | 35 | ± | 2.8 | 130 | ± | 23 | 80 | 以上 | 150 | 以上 |  | 3.5 | 以下 | 2 | 以下 | 54 | 以上 | [12 empty] | スタンダードタイプ
エーテル | 一般フォーム<足利工場生産品> | FD | 40 | ± | 3 | 130 | ± | 23 | 60 | 以上 | 130 | 以上 |  | 3 | 以下 | 2 | 以下 | 46 | 以上 | [12 empty] | スタンダードタイプ
エーテル | 特殊フォーム<足利工場生産品> | BOA | 22 | ± | 1.8 | 90 | ± | 18 | 65 | 以上 | 170 | 以上 |  | 9 | 以下 | 5 | 以下 | 33 | 以上 | [12 empty] | 熱融着 | 熱融着 | (用途)＝フレームラミネート
エーテル | 特殊フォーム<足利工場生産品> | BC | 22 | ± | 1.8 | 100 | ± | 20 | 80 | 以上 | 160 | 以上 |  | 6.5 | 以下 | 4 | 以下 | 27 | 以上 | [12 empty] | 熱融着 | 熱融着 | (用途)＝フレームラミネート
エーテル | 特殊フォーム<足利工場生産品> | BOK | 22 | ± | 1.8 | 100 | ± | 20 | 85 | 以上 | 160 | 以上 |  | 6.5 | 以下 | 4 | 以下 | 27 | 以上 | [6 empty] | 黒 | [5 empty] | 熱融着 | 熱融着 | (用途)＝フレームラミネート
エーテル | 特殊フォーム<足利工場生産品> | BB | 25 | ± | 2 | 95 | ± | 20 | 90 | 以上 | 210 | 以上 |  | 6.5 | 以下 | 3.5 | 以下 | 18 | 以上 | [12 empty] | 熱融着 | 熱融着 | (用途)＝フレームラミネート
エーテル | 特殊フォーム<足利工場生産品> | TPA | 25 | ± | 2 | 75 | ± | 18 | 50 | 以上 | 150 | 以上 |  | 9 | 以下 | 5 | 以下 | 30 | 以上 | ○ | [11 empty] | 低燃焼 | 熱融着 | (用途)＝フレームラミネート
エーテル | 特殊フォーム<足利工場生産品> | USK | 15.5 | ± | 1.2 | 90 | ± | 19 | 60 | 以上 | 120 | 以上 |  | 8 | 以下 | 5.5 | 以下 | 33 | 以上 | [12 empty] | 抗菌
エーテル | 特殊フォーム<足利工場生産品> | UVK | 18 | ± | 1.5 | 100 | ± | 20 | 75 | 以上 | 150 | 以上 |  | 6.5 | 以下 | 5 | 以下 | 35 | 以上 | [12 empty] | 抗菌
エーテル | 特殊フォーム<足利工場生産品> | UHK | 20 | ± | 1.6 | 110 | ± | 21 | 70 | 以上 | 130 | 以上 |  | 7.5 | 以下 | 5 | 以下 | 35 | 以上 | [12 empty] | 抗菌
エーテル | 特殊フォーム<足利工場生産品> | UHD | 20 | ± | 1.6 | 150 | ± | 25 | 70 | 以上 | 90 | 以上 |  | 8 | 以下 | 5 | 以下 | 33 | 以上 | [12 empty] | 抗菌
エーテル | 特殊フォーム<足利工場生産品> | SG | 16 | ± | 1.3 | 65 | ± | 17 | 60 | 以上 | 160 | 以上 |  | 7.5 | 以下 | 5 | 以下 | 36 | 以上 | [6 empty] | 黒
エーテル | 特殊フォーム<足利工場生産品> | HJ | 20 | ± | 1.6 | 95 | ± | 20 | 80 | 以上 | 150 | 以上 |  | 6.5 | 以下 | 4.5 | 以下 | 38 | 以上 | [6 empty] | 黒
エーテル | 特殊フォーム<足利工場生産品> | AHJ | 20 | ± | 1.6 | 95 | ± | 20 | 80 | 以上 | 150 | 以上 |  | 6.5 | 以下 | 4.5 | 以下 | 38 | 以上 | [6 empty] | 黒 | [5 empty] | 低移染
エーテル | 特殊フォーム<足利工場生産品> | FJK | 40 | ± | 3 | 110 | ± | 21 | 75 | 以上 | 300 | 以上 |  | 4 | 以下 | 2 | 以下 | 45 | 以上 | [6 empty] | 黒 | [5 empty] | 高伸張
エーテル | 特殊フォーム<足利工場生産品> | FJW | 40 | ± | 3 | 95 | ± | 20 | 75 | 以上 | 300 | 以上 |  | 4 | 以下 | 2 | 以下 | 45 | 以上 | [12 empty] | 高伸張
エーテル | 特殊フォーム<足利工場生産品> | KHC | 20 | ± | 1.6 | 210 | ± | 31 | 100 | 以上 | 100 | 以上 |  | 10 | 以下 | 7 | 以下 | 25 | 以上 | [12 empty] | 高硬度
エーテル | 特殊フォーム<足利工場生産品> | KPA | 25 | ± | 2 | 210 | ± | 31 | 120 | 以上 | 100 | 以上 |  | 7 | 以下 | 4 | 以下 | 28 | 以上 | [12 empty] | 高硬度
エーテル | 特殊フォーム<足利工場生産品> | KPC | 25 | ± | 2 | 270 | ± | 37 | 120 | 以上 | 100 | 以上 |  | 8 | 以下 | 7 | 以下 | 24 | 以上 | [12 empty] | 高硬度
エーテル | 特殊フォーム<足利工場生産品> | KC | 30 | ± | 2.4 | 250 | ± | 35 | 150 | 以上 | 120 | 以上 |  | 5 | 以下 | 3 | 以下 | 25 | 以上 | [12 empty] | 高硬度
エーテル | 特殊フォーム<足利工場生産品> | KE | 32 | ± | 2.6 | 185 | ± | 29 | 130 | 以上 | 170 | 以上 |  | 4 | 以下 | 2 | 以下 | 40 | 以上 | [12 empty] | 高硬度
エーテル | 特殊フォーム<足利工場生産品> | FH | 43 | ± | 3 | 150 | ± | 25 | 60 | 以上 | 90 | 以上 |  | 2.5 | 以下 | 1.5 | 以下 | 49 | 以上 | [12 empty] | 高硬度
エーテル | 特殊フォーム<足利工場生産品> | NL | 22 | ± | 1.8 | 100 | ± | 20 | 60 | 以上 | 100 | 以上 |  | 7 | 以下 | 4 | 以下 | 35 | 以上 | ○ |  | ○ | [9 empty] | 低燃焼
エーテル | 特殊フォーム<足利工場生産品> | NI | 23 | ± | 1.9 | 100 | ± | 20 | 60 | 以上 | 120 | 以上 |  | 6.5 | 以下 | 3.5 | 以下 | 37 | 以上 | ○ |  |  |  | ○ | [7 empty] | 低燃焼
エーテル | 特殊フォーム<足利工場生産品> | NJ | 23 | ± | 1.9 | 100 | ± | 20 | 60 | 以上 | 120 | 以上 |  | 6.5 | 以下 | 3.5 | 以下 | 37 | 以上 | ○ | [11 empty] | 低燃焼
エーテル | 特殊フォーム<足利工場生産品> | NK | 25 | ± | 2 | 115 | ± | 22 | 50 | 以上 | 80 | 以上 |  | 7 | 以下 | 3.5 | 以下 | 34 | 以上 | ○ | [11 empty] | 低燃焼
エーテル | 特殊フォーム<足利工場生産品> | NN | 30 | ± | 2.4 | 115 | ± | 22 | 60 | 以上 | 120 | 以上 |  | 4.5 | 以下 | 2.5 | 以下 | 36 | 以上 | ○ | [11 empty] | 低燃焼
エーテル | 特殊フォーム<足利工場生産品> | NJC | 30 | ± | 2.4 | 185 | ± | 19 | 115 | 以上 | 120 | 以上 |  | 9 | 以下 | 3.5 | 以下 | 27 | 以上 | ○ | [11 empty] | 低燃焼
エーテル | 特殊フォーム<足利工場生産品> | NH | 33 | ± | 2.7 | 155 | ± | 26 | 90 | 以上 | 120 | 以上 |  | 4 | 以下 | 2.5 | 以下 | 35 | 以上 | ○ |  |  |  | ○ | [7 empty] | 低燃焼
エーテル | 特殊フォーム<足利工場生産品> | QUA | 19 | ± | 1.6 | 115 | ± | 22 | 40 | 以上 | 100 | 以上 |  | 7 | 以下 | 4 | 以下 | 32 | 以上 | [12 empty] | 海綿状
エーテル | 特殊フォーム<足利工場生産品> | QW | 22 | ± | 1.8 | 105 | ± | 21 | 70 | 以上 | 120 | 以上 |  | 5.5 | 以下 | 4 | 以下 | 41 | 以上 | [12 empty] | 高通気
エーテル | 特殊フォーム<足利工場生産品> | QT | 25 | ± | 2 | 110 | ± | 20 | 90 | 以上 | 170 | 以上 |  | 4.5 | 以下 | 3 | 以下 | 28 | 以上 | [12 empty] | エステルライク・粗気泡
エーテル | 特殊フォーム<足利工場生産品> | QKA | 34 | ± | 2.7 | 125 | ± | 33 | 70 | 以上 | 160 | 以上 |  | 10 | 以下 | 4 | 以下 | 25 | 以上 | [12 empty] | エステルライク・海綿状
エーテル | 特殊フォーム<足利工場生産品> | QKF | 35 | ± | 2.8 | 170 | ± | 37 | 70 | 以上 | 140 | 以上 |  | 8 | 以下 | 4 | 以下 | 26 | 以上 | [12 empty] | エステルライク・海綿状
エーテル | 特殊フォーム<足利工場生産品> | JM | 28 | ± | 2.3 | 100 | ± | 20 | 40 | 以上 | 160 | 以上 |  | 9 | 以下 | 6 | 以下 | 24 | 以上 | [12 empty] | 親水性
エーテル | 特殊フォーム<足利工場生産品> | FM | 38 | ± | 3 | 90 | ± | 19 | 35 | 以上 | 130 | 以上 |  | 9 | 以下 | 5 | 以下 | 26 | 以上 | [12 empty] | 親水性
エーテル | 特殊フォーム<足利工場生産品> | ZM | 65 | ± | 5.2 | 300 | ± | 40 | 100 | 以上 | 50 | 以上 |  | 4 | 以下 | 2 | 以下 | 60 | 以上 | [12 empty] | 高弾性
エーテル | 特殊フォーム<足利工場生産品> | ZF | 85 | ± | 6.8 | 450 | ± | 55 | 100 | 以上 | 50 | 以上 |  | 4 | 以下 | 2 | 以下 | 60 | 以上 | [12 empty] | 高弾性
エーテル | 特殊フォーム<足利工場生産品> | RS | 30 | ± | 2.4 | 38 | ± | 14 | 30 | 以上 | 130 | 以上 |  | 6 | 以下 | 2.5 | 以下 | 19 | 以下 | [12 empty] | 低弾性
エーテル | 特殊フォーム<足利工場生産品> | RLC | 45 | ± | 3.6 | 60 | ± | 16 | 40 | 以上 | 140 | 以上 |  | 3 | 以下 | 2 | 以下 | 14 | 以下 | [12 empty] | 低弾性
エーテル | 特殊フォーム<足利工場生産品> | RZA | 50 | ± | 3 | 70 | ± | 17 | 40 | 以上 | 120 | 以上 |  | 6 | 以下 | 3 | 以下 | 15 | 以下 | ○ | [11 empty] | 低弾性・低燃焼
エーテル | 特殊フォーム<足利工場生産品> | RGD | 50 | ± | 4 | 60 | ± | 16 | 45 | 以上 | 160 | 以上 |  | 10 | 以下 | 7 | 以下 | 13 | 以下 | [12 empty] | 低弾性
エーテル | 特殊フォーム<足利工場生産品> | RTC | 65 | ± | 5.2 | 120 | ± | 22 | 85 | 以上 | 130 | 以上 |  | 1.5 | 以下 | 1.5 | 以下 | 10 | 以下 | [12 empty] | 低弾性
エーテル | 特殊フォーム<足利工場生産品> | ZV | 45 | ± | 3.6 | 400 | ± | 50 | 200 | 以上 | 100 | 以上 |  | 3 | 以下 | 2.5 | 以下 | 30 | 以上 | [12 empty] | 半硬質
エーテル | 特殊フォーム<足利工場生産品> | RA | 53 | ± | 10 | 400 | ± | 100 | 120 | 以上 | 40 | 以上 |  | 13 | 以下 | 8 | 以下 | 24 | 以上 | [12 empty] | 半硬質
エーテル | 特殊フォーム<足利工場生産品> | ZP | 54 | ± | 4.3 | 500 | ± | 60 | 200 | 以上 | 100 | 以上 |  | 3 | 以下 | 2 | 以下 | 33 | 以上 | [12 empty] | 半硬質
エーテル | 特殊フォーム<足利工場生産品> | PKM | 35 | ± | 2.8 | 120 | ± | 22 | 40 | 以上 | 60 | 以上 |  | 7 | 以下 | 3 | 以下 | 18 | 以上 | ○ | [11 empty] | 低通気・低燃焼
エーテル | 特殊フォーム<足利工場生産品> | WA | 23 | ± | 1.9 | 85 | ± | 19 | 65 | 以上 | 90 | 以上 |  | 45 | 以下 | 10 | 以下 | 15 | 以上 | [13 empty] | 高周波融着 | (用途)＝ウェルダー
エーテル | 特殊フォーム<足利工場生産品> | MB | 23.5 | ± | 1.9 | 175 | ± | 28 | 60 | 以上 | 70 | 以上 |  | 5 | 以下 | 3.5 | 以下 | 36 | 以上 | [13 empty] | 熱成形
エーテル | 特殊フォーム<足利工場生産品> | XO | 14 | ± | 1.2 | 75 | ± | 18 | 50 | 以上 | 120 | 以上 |  | 9 | 以下 | 6 | 以下 | 32 | 以上 | [12 empty] | 低帯電
エーテル | 特殊フォーム<足利工場生産品> | EOL | 22 | ± | 1.8 | 110 | ± | 21 | 75 | 以上 | 250 | 以上 |  | 9 | 以下 | 5 | 以下 | 27 | 以上 | [12 empty] | 低帯電
エーテル | 特殊フォーム<足利工場生産品> | PQ | 28 | ± | 2.3 | 100 | ± | 20 | 90 | 以上 | 130 | 以上 |  | 8.5 | 以下 | 4.5 | 以下 | 33 | 以上 | [12 empty] | 低帯電
エーテル | マーブルフォーム<足利工場生産品> | LY | 35 | ± | 5 | 80 | ± | 30 | 20 | 以上 | 40 | 以上 |  | 15 | 以下 | [16 empty] | 粗粉砕 |  | ＝チップフォーム、スーパーフォーム
エーテル | マーブルフォーム<足利工場生産品> | LP | 45 | ± | 5 | 130 | ± | 30 | 40 | 以上 | 40 | 以上 |  | 15 | 以下 | [16 empty] | 粗粉砕 |  | ＝チップフォーム、スーパーフォーム
エーテル | マーブルフォーム<足利工場生産品> | LO | 50 | ± | 5 | 140 | ± | 30 | 40 | 以上 | 40 | 以上 |  | 15 | 以下 | [16 empty] | 微粉砕 |  | ＝チップフォーム、スーパーフォーム
エーテル | マーブルフォーム<足利工場生産品> | LF | 54 | ± | 5 | 140 | ± | 30 | 40 | 以上 | 40 | 以上 |  | 15 | 以下 | [16 empty] | 微粉砕 |  | ＝チップフォーム、スーパーフォーム
エーテル | マーブルフォーム<足利工場生産品> | LH | 75 | ± | 5 | 290 | ± | 30 | 70 | 以上 | 50 | 以上 |  | 15 | 以下 | [16 empty] | 微粉砕 |  | ＝チップフォーム、スーパーフォーム
エーテル | マーブルフォーム<足利工場生産品> | LR | 85 | ± | 5 | 400 | ± | 150 | 75 | 以上 | 50 | 以上 |  | 15 | 以下 | [16 empty] | 微粉砕 |  | ＝チップフォーム、スーパーフォーム
エーテル | マーブルフォーム<足利工場生産品> | LM | 105 | ± | 6 | 550 | ± | 150 | 90 | 以上 | 50 | 以上 |  | 15 | 以下 | [16 empty] | 微粉砕 |  | ＝チップフォーム、スーパーフォーム
エーテル | マーブルフォーム<足利工場生産品> | LC | 115 | ± | 6 | 600 | ± | 150 | 92 | 以上 | 50 | 以上 |  | 15 | 以下 | [16 empty] | 微粉砕 |  | ＝チップフォーム、スーパーフォーム
エーテル | 一般フォーム<滋賀工場生産品> | XA | 14 | ± | 1.2 | 80 | ± | 18 | 50 | 以上 | 120 | 以上 |  | 9 | 以下 | 6 | 以下 | 32 | 以上 | [12 empty] | ハードタイプ
エーテル | 一般フォーム<滋賀工場生産品> | DK | 15 | ± | 1.2 | 90 | ± | 19 | 60 | 以上 | 120 | 以上 |  | 8.5 | 以下 | 5.5 | 以下 | 33 | 以上 | [12 empty] | ハードタイプ･着色
エーテル | 一般フォーム<滋賀工場生産品> | DH | 15 | ± | 1.2 | 90 | ± | 19 | 60 | 以上 | 120 | 以上 |  | 8.5 | 以下 | 5.5 | 以下 | 33 | 以上 | [12 empty] | ハードタイプ
エーテル | 一般フォーム<滋賀工場生産品> | SI | 16 | ± | 1.3 | 70 | ± | 17 | 65 | 以上 | 180 | 以上 |  | 7 | 以下 | 5 | 以下 | 37 | 以上 | [12 empty] | セミソフトタイプ
エーテル | 一般フォーム<滋賀工場生産品> | SB | 16 | ± | 1.3 | 95 | ± | 20 | 60 | 以上 | 120 | 以上 |  | 8 | 以下 | 5.5 | 以下 | 33 | 以上 | [12 empty] | ハードタイプ
エーテル | 一般フォーム<滋賀工場生産品> | SSH | 16 | ± | 1.3 | 110 | ± | 21 | 56 | 以上 | 80 | 以上 |  | 8.6 | 以下 | 6.4 | 以下 | 32 | 以上 | [12 empty] | スーパーハードタイプ
エーテル | 一般フォーム<滋賀工場生産品> | EY | 17 | ± | 1.4 | 50 | ± | 15 | 60 | 以上 | 210 | 以上 |  | 6 | 以下 | 3 | 以下 | 47 | 以上 | [12 empty] | スーパーソフトタイプ
エーテル | 一般フォーム<滋賀工場生産品> | EE | 17 | ± | 1.5 | 105 | ± | 20 | 70 | 以上 | 120 | 以上 |  | 7 | 以下 | 5 | 以下 | 33 | 以上 | [12 empty] | ハードタイプ・着色
エーテル | 一般フォーム<滋賀工場生産品> | VD | 18 | ± | 1.5 | 100 | ± | 20 | 75 | 以上 | 150 | 以上 |  | 6.5 | 以下 | 5 | 以下 | 35 | 以上 | [12 empty] | スタンダードタイプ
エーテル | 一般フォーム<滋賀工場生産品> | VH | 18 | ± | 1.5 | 115 | ± | 22 | 70 | 以上 | 120 | 以上 |  | 7 | 以下 | 5.5 | 以下 | 33 | 以上 | [12 empty] | ハードタイプ
エーテル | 一般フォーム<滋賀工場生産品> | UK | 18.5 | ± | 1.5 | 75 | ± | 18 | 65 | 以上 | 180 | 以上 |  | 6 | 以下 | 3 | 以下 | 41 | 以上 | [12 empty] | ラバーライク
エーテル | 一般フォーム<滋賀工場生産品> | HB | 20 | ± | 1.6 | 115 | ± | 22 | 80 | 以上 | 150 | 以上 |  | 5.5 | 以下 | 4.5 | 以下 | 35 | 以上 | [12 empty] | スタンダードタイプ
エーテル | 一般フォーム<滋賀工場生産品> | HH | 20 | ± | 1.6 | 130 | ± | 23 | 75 | 以上 | 120 | 以上 |  | 5.8 | 以下 | 5 | 以下 | 33 | 以上 | [12 empty] | ハードタイプ
エーテル | 一般フォーム<滋賀工場生産品> | HA | 20 | ± | 1.6 | 150 | ± | 25 | 70 | 以上 | 90 | 以上 |  | 6 | 以下 | 5 | 以下 | 33 | 以上 | [12 empty] | スーパーハードタイプ
エーテル | 一般フォーム<滋賀工場生産品> | CP | 21 | ± | 1.7 | 155 | ± | 23 | 70 | 以上 | 90 | 以上 |  | 6 | 以下 | 5 | 以下 | 32 | 以上 | [12 empty] | スーパーハードタイプ
エーテル | 一般フォーム<滋賀工場生産品> | OY | 22 | ± | 1.8 | 60 | ± | 16 | 50 | 以上 | 150 | 以上 |  | 4.5 | 以下 | 2.5 | 以下 | 47 | 以上 | [12 empty] | スーパーソフトタイプ
エーテル | 一般フォーム<滋賀工場生産品> | OS | 22 | ± | 1.8 | 90 | ± | 19 | 75 | 以上 | 180 | 以上 |  | 4.5 | 以下 | 2.5 | 以下 | 42 | 以上 | [12 empty] | ソフトタイプ
エーテル | 一般フォーム<滋賀工場生産品> | OK | 22 | ± | 1.8 | 105 | ± | 21 | 85 | 以上 | 180 | 以上 |  | 4.5 | 以下 | 4 | 以下 | 41 | 以上 | [12 empty] | ラバーライク
エーテル | 一般フォーム<滋賀工場生産品> | OA | 22 | ± | 1.8 | 140 | ± | 24 | 80 | 以上 | 120 | 以上 |  | 5.5 | 以下 | 4.5 | 以下 | 34 | 以上 | [12 empty] | ハードタイプ
エーテル | 一般フォーム<滋賀工場生産品> | SOA | 23 | ± | 1.8 | 140 | ± | 24 | 82 | 以上 | 100 | 以上 |  | 4.24 | 以下 | 3.3 | 以下 | 36 | 以上 | [12 empty] | ハードタイプ
エーテル | 一般フォーム<滋賀工場生産品> | PS | 25 | ± | 2 | 95 | ± | 20 | 80 | 以上 | 180 | 以上 |  | 4 | 以下 | 2 | 以下 | 45 | 以上 | [12 empty] | ソフトタイプ
エーテル | 一般フォーム<滋賀工場生産品> | PL | 25 | ± | 2 | 115 | ± | 22 | 90 | 以上 | 180 | 以上 |  | 4 | 以下 | 3 | 以下 | 44 | 以上 | [12 empty] | セミソフトタイプ
エーテル | 一般フォーム<滋賀工場生産品> | PD | 25 | ± | 2 | 130 | ± | 23 | 90 | 以上 | 150 | 以上 |  | 4.5 | 以下 | 3 | 以下 | 39 | 以上 | [12 empty] | スタンダードタイプ
エーテル | 一般フォーム<滋賀工場生産品> | PH | 25 | ± | 2 | 150 | ± | 25 | 85 | 以上 | 120 | 以上 |  | 5 | 以下 | 3.5 | 以下 | 37 | 以上 | [12 empty] | ハードタイプ
エーテル | 一般フォーム<滋賀工場生産品> | JY | 30 | ± | 2.4 | 70 | ± | 17 | 70 | 以上 | 260 | 以上 |  | 3.5 | 以下 | 2 | 以下 | 45 | 以上 | [12 empty] | スーパーソフトタイプ
エーテル | 一般フォーム<滋賀工場生産品> | JD | 30 | ± | 2.4 | 130 | ± | 23 | 95 | 以上 | 150 | 以上 |  | 4 | 以下 | 2.5 | 以下 | 48 | 以上 | [12 empty] | スタンダードタイプ
エーテル | 一般フォーム<滋賀工場生産品> | KD | 35 | ± | 2.8 | 130 | ± | 23 | 95 | 以上 | 150 | 以上 |  | 3.5 | 以下 | 2 | 以下 | 54 | 以上 | [12 empty] | スタンダードタイプ
エーテル | 一般フォーム<滋賀工場生産品> | GFD | 37 | ± | 3 | 140 | ± | 24 | 82 | 以上 | 120 | 以上 |  | 4 | 以下 | 3 | 以下 | 50 | 以上 | [12 empty] | スタンダードタイプ
エーテル | 特殊フォーム<滋賀工場生産品> | BF | 18 | ± | 1.5 | 95 | ± | 20 | 60 | 以上 | 150 | 以上 |  | 8 | 以下 | 5.5 | 以下 | 26 | 以上 | [13 empty] | 熱融着 | (用途)＝フレームラミネート
エーテル | 特殊フォーム<滋賀工場生産品> | BC | 22 | ± | 1.8 | 100 | ± | 20 | 80 | 以上 | 160 | 以上 |  | 6.5 | 以下 | 4 | 以下 | 27 | 以上 | [13 empty] | 熱融着 | (用途)＝フレームラミネート
エーテル | 特殊フォーム<滋賀工場生産品> | BH | 22 | ± | 1.8 | 100 | ± | 20 | 80 | 以上 | 160 | 以上 |  | 6.5 | 以下 | 4 | 以下 | 27 | 以上 | [12 empty] | 抗菌 | 熱融着 | (用途)＝フレームラミネート
エーテル | 特殊フォーム<滋賀工場生産品> | BA | 23 | ± | 1.9 | 110 | ± | 21 | 85 | 以上 | 160 | 以上 |  | 6.5 | 以下 | 4 | 以下 | 27 | 以上 | [13 empty] | 熱融着 | (用途)＝フレームラミネート
エーテル | 特殊フォーム<滋賀工場生産品> | BB | 25 | ± | 2 | 95 | ± | 20 | 100 | 以上 | 210 | 以上 |  | 6.5 | 以下 | 3.5 | 以下 | 18 | 以上 | [13 empty] | 熱融着 | (用途)＝フレームラミネート
エーテル | 特殊フォーム<滋賀工場生産品> | BPH | 27 | ± | 2.2 | 210 | ± | 31 | 130 | 以上 | 80 | 以上 |  | 9.5 | 以下 | 5 | 以下 | 19 | 以上 | [13 empty] | 熱融着 | (用途)＝フレームラミネート
エーテル | 特殊フォーム<滋賀工場生産品> | BZG | 50 | ± | 4 | 400 | ± | 50 | 240 | 以上 | 70 | 以上 |  | 10 | 以下 | 3 | 以下 | 25 | 以上 | [13 empty] | 熱融着 | (用途)＝フレームラミネート
エーテル | 特殊フォーム<滋賀工場生産品> | TCA | 22 | ± | 1.8 | 80 | ± | 18 | 61 | 以上 | 100 | 以上 |  | 9 | 以下 | 5 | 以下 | 29 | 以上 | ○ | [11 empty] | 低燃焼 | 熱融着 | (用途)＝フレームラミネート
エーテル | 特殊フォーム<滋賀工場生産品> | TPO | 25 | ± | 2 | 105 | ± | 21 | 72 | 以上 | 100 | 以上 |  | 9 | 以下 | 5 | 以下 | 29 | 以上 | ○ | [11 empty] | 低燃焼 | 熱融着 | (用途)＝フレームラミネート
エーテル | 特殊フォーム<滋賀工場生産品> | TJP | 30 | ± | 2.4 | 120 | ± | 22 | 92 | 以上 | 160 | 以上 |  | 7 | 以下 | 4 | 以下 | 26 | 以上 | ○ | [11 empty] | 低燃焼 | 熱融着 | (用途)＝フレームラミネート
エーテル | 特殊フォーム<滋賀工場生産品> | TJO | 30 | ± | 2.4 | 130 | ± | 23 | 100 | 以上 | 140 | 以上 |  | 7 | 以下 | 4 | 以下 | 28 | 以上 | ○ | [11 empty] | 低燃焼 | 熱融着 | (用途)＝フレームラミネート
エーテル | 特殊フォーム<滋賀工場生産品> | NHT | 21 | ± | 1.7 | 80 | ± | 18 | 49 | 以上 | 110 | 以上 |  | 4.6 | 以下 | 2.7 | 以下 | 36 | 以上 | ○ | [11 empty] | 低燃焼
エーテル | 特殊フォーム<滋賀工場生産品> | NPS | 23 | ± | 1.9 | 95 | ± | 20 | 50 | 以上 | 100 | 以上 |  | 8 | 以下 | 4 | 以下 | 34 | 以上 | ○ | [11 empty] | 低燃焼
エーテル | 特殊フォーム<滋賀工場生産品> | NPR | 25 | ± | 2 | 95 | ± | 20 | 50 | 以上 | 80 | 以上 |  | 7 | 以下 | 3.5 | 以下 | 44 | 以上 | ○ | [11 empty] | 低燃焼
エーテル | 特殊フォーム<滋賀工場生産品> | NJR | 30 | ± | 2.4 | 115 | ± | 22 | 60 | 以上 | 120 | 以上 |  | 4.5 | 以下 | 2.5 | 以下 | 36 | 以上 | ○ | [11 empty] | 低燃焼
エーテル | 特殊フォーム<滋賀工場生産品> | SHN | 20 | ± | 1.6 | 90 | ± | 19 | 66 | 以上 | 100 | 以上 |  | 5 | 以下 | 3 | 以下 | 36 | 以上 | [6 empty] | 濃緑色
エーテル | 特殊フォーム<滋賀工場生産品> | HJ | 20 | ± | 1.6 | 95 | ± | 20 | 80 | 以上 | 150 | 以上 |  | 6.5 | 以下 | 4.5 | 以下 | 40 | 以上 | [6 empty] | 黒
エーテル | 特殊フォーム<滋賀工場生産品> | KHC | 20 | ± | 1.6 | 210 | ± | 31 | 100 | 以上 | 70 | 以上 |  | 10 | 以下 | 7 | 以下 | 25 | 以上 | [12 empty] | 高硬度
エーテル | 特殊フォーム<滋賀工場生産品> | KJG | 30 | ± | 2.4 | 280 | ± | 38 | 157 | 以上 | 80 | 以上 |  | 6.1 | 以下 | 4.4 | 以下 | 25 | 以上 | [12 empty] | 高硬度
エーテル | 特殊フォーム<滋賀工場生産品> | KE | 32 | ± | 2.6 | 185 | ± | 29 | 130 | 以上 | 170 | 以上 |  | 4 | 以下 | 2 | 以下 | 40 | 以上 | [12 empty] | 高硬度
エーテル | 特殊フォーム<滋賀工場生産品> | UXO | 14 | ± | 1.2 | 75 | ± | 18 | 50 | 以上 | 120 | 以上 |  | 9 | 以下 | 6 | 以下 | 32 | 以上 | [12 empty] | 抗菌
エーテル | 特殊フォーム<滋賀工場生産品> | USH | 15.5 | ± | 1.2 | 90 | ± | 19 | 60 | 以上 | 120 | 以上 |  | 8 | 以下 | 5.5 | 以下 | 33 | 以上 | [12 empty] | 抗菌
エーテル | 特殊フォーム<滋賀工場生産品> | QHR | 20.5 | ± | 1.7 | 105 | ± | 21 | 34 | 以上 | 60 | 以上 |  | 4.9 | 以下 | 3 | 以下 | 30 | 以上 | [12 empty] | 海綿状抗菌
エーテル | 特殊フォーム<滋賀工場生産品> | QPH | 24 | ± | 1.9 | 110 | ± | 21 | 58 | 以上 | 100 | 以上 |  | 2.7 | 以下 | 2.2 | 以下 | 39 | 以上 | [12 empty] | 海綿状抗菌
エーテル | 特殊フォーム<滋賀工場生産品> | QPR | 24 | ± | 2 | 110 | ± | 21 | 55 | 以上 | 100 | 以上 |  | 3.5 | 以下 | 3 | 以下 | 41 | 以上 | [12 empty] | 海綿状抗菌
エーテル | 特殊フォーム<滋賀工場生産品> | VQ | 18 | ± | 1.5 | 90 | ± | 19 | 44 | 以上 | 70 | 以上 |  | 6.5 | 以下 | 5 | 以下 | 30 | 以上 | [12 empty] | 海綿状
エーテル | 特殊フォーム<滋賀工場生産品> | QP | 20.5 | ± | 1.7 | 105 | ± | 21 | 34 | 以上 | 60 | 以上 |  | 4.9 | 以下 | 3 | 以下 | 30 | 以上 | [12 empty] | 海綿状
エーテル | 特殊フォーム<滋賀工場生産品> | QR | 20.5 | ± | 1.7 | 110 | ± | 21 | 45 | 以上 | 70 | 以上 |  | 4.9 | 以下 | 3.6 | 以下 | 30 | 以上 | [12 empty] | 海綿状
エーテル | 特殊フォーム<滋賀工場生産品> | QPO | 24 | ± | 2 | 130 | ± | 23 | 54 | 以上 | 90 | 以上 |  | 3.5 | 以下 | 3 | 以下 | 39 | 以上 | [12 empty] | 海綿状
エーテル | 特殊フォーム<滋賀工場生産品> | QW | 22 | ± | 1.8 | 105 | ± | 21 | 70 | 以上 | 120 | 以上 |  | 5.5 | 以下 | 4 | 以下 | 41 | 以上 | [12 empty] | 高通気
エーテル | 特殊フォーム<滋賀工場生産品> | QJ | 30 | ± | 2.4 | 120 | ± | 22 | 96 | 以上 | 140 | 以上 |  | 3.6 | 以下 | 2 | 以下 | 38 | 以上 | [12 empty] | 高通気
エーテル | 特殊フォーム<滋賀工場生産品> | QG | 26 | ± | 2.1 | 130 | ± | 23 | 80 | 以上 | 170 | 以上 |  | 6.5 | 以下 | 4 | 以下 | 34 | 以上 | [12 empty] | エステルライク
エーテル | 特殊フォーム<滋賀工場生産品> | QJA | 30 | ± | 2.4 | 250 | ± | 35 | 130 | 以上 | 70 | 以上 |  | 4 | 以下 | 3 | 以下 | 29 | 以上 | [12 empty] | エステルライク
エーテル | 特殊フォーム<滋賀工場生産品> | QA | 26 | ± | 2.1 | 125 | ± | 23 | 70 | 以上 | 150 | 以上 |  | 6 | 以下 | 5 | 以下 | 20 | 以上 | [12 empty] | 粗セル
エーテル | 特殊フォーム<滋賀工場生産品> | IM | 12 | ± | 2.2 | 55 | ± | 15 | 48 | 以上 | 190 | 以上 |  | 8.5 | 以下 | 7 | 以下 | 27 | 以上 | [13 empty] | 水耕栽培用
エーテル | 特殊フォーム<滋賀工場生産品> | DM | 15.5 | ± | 1.3 | 60 | ± | 16 | 62 | 以上 | 340 | 以上 |  | 18 | 以下 | 7 | 以下 | 27 | 以上 | [13 empty] | 水耕栽培用
エーテル | 特殊フォーム<滋賀工場生産品> | JM | 28 | ± | 2.3 | 90 | ± | 19 | 40 | 以上 | 160 | 以上 |  | 9 | 以下 | 6 | 以下 | 24 | 以上 | [13 empty] | 水耕栽培用
エーテル | 特殊フォーム<滋賀工場生産品> | FM | 38 | ± | 3 | 90 | ± | 19 | 40 | 以上 | 160 | 以上 |  | 9 | 以下 | 5 | 以下 | 26 | 以上 | [13 empty] | 水耕栽培用
エーテル | 特殊フォーム<滋賀工場生産品> | YX | 15 | ± | 1.2 | 13 | ± | 12 | 65 | 以上 | 300 | 以上 |  | 10 | 以下 | 6 | 以下 | 30 | 以上 | [12 empty] | 綿ライクフォーム
エーテル | 特殊フォーム<滋賀工場生産品> | MC | 23.5 | ± | 1.9 | 175 | ± | 28 | 60 | 以上 | 70 | 以上 |  | 5 | 以下 | 3.5 | 以下 | 36 | 以上 | [13 empty] | 熱成型用
エーテル | 特殊フォーム<滋賀工場生産品> | ZF | 85 | ± | 6.8 | 450 | ± | 55 | 120 | 以上 | 50 | 以上 |  | 3 | 以下 | 1.5 | 以下 | 60 | 以上 | [12 empty] | 高弾性
エーテル | 特殊フォーム<滋賀工場生産品> | RB | 42 | ± | 5 | 300 | ± | 100 | 80 | 以上 | 40 | 以上 |  | 12 | 以下 | 7.5 | 以下 | 22 | 以上 | [12 empty] | 半硬質
エーテル | 特殊フォーム<滋賀工場生産品> | ZG | 50 | ± | 4 | 400 | ± | 50 | 130 | 以上 | 70 | 以上 |  | 3.5 | 以下 | 2 | 以下 | 30 | 以上 | [12 empty] | 半硬質
エーテル | 特殊フォーム<滋賀工場生産品> | RA | 53 | ± | 10 | 400 | ± | 100 | 120 | 以上 | 40 | 以上 |  | 10 | 以下 | 5 | 以下 | 24 | 以上 | [12 empty] | 半硬質
エーテル | 特殊フォーム<滋賀工場生産品> | RN | 60 | ± | 4.8 | 350 | ± | 23 | 123 | 以上 | 40 | 以上 |  | 16.2 | 以下 | 6.1 | 以下 | 25 | 以上 | [12 empty] | 半硬質・低燃焼
エーテル | 特殊フォーム<滋賀工場生産品> | RP | 50 | ± | 4 | 300 | ± | 40 | 208 | 以上 | 70 | 以上 |  | 18 | 以下 | 11 | 以下 | 14 | 以上 | [12 empty] | 半硬質 | 熱融着 | (用途)＝フレームラミネート
エーテル | マーブルフォーム<滋賀工場生産品> | LQ | 35 | ± | 5 | 80 | ± | 30 | 20 | 以上 | 40 | 以上 |  | 15 | 以下 | [16 empty] | 粗粉砕 |  | ＝チップフォーム、スーパーフォーム
エーテル | マーブルフォーム<滋賀工場生産品> | LX | 40 | ± | 5 | 110 | ± | 50 | 30 | 以上 | 40 | 以上 |  | 15 | 以下 | [16 empty] | 粗粉砕 |  | ＝チップフォーム、スーパーフォーム
エーテル | マーブルフォーム<滋賀工場生産品> | LP | 45 | ± | 5 | 130 | ± | 30 | 40 | 以上 | 40 | 以上 |  | 15 | 以下 | [16 empty] | 粗粉砕 |  | ＝チップフォーム、スーパーフォーム
エーテル | マーブルフォーム<滋賀工場生産品> | LA | 50 | ± | 5 | 160 | ± | 50 | 40 | 以上 | 60 | 以上 |  | 15 | 以下 | [16 empty] | 粗粉砕 |  | ＝チップフォーム、スーパーフォーム
エーテル | マーブルフォーム<滋賀工場生産品> | LV | 54 | ± | 5 | 90 | ± | 30 | 30 | 以上 | 40 | 以上 |  | 15 | 以下 | [16 empty] | 微粉砕 |  | ＝チップフォーム、スーパーフォーム
エーテル | マーブルフォーム<滋賀工場生産品> | LF | 54 | ± | 5 | 140 | ± | 30 | 40 | 以上 | 40 | 以上 |  | 15 | 以下 | [16 empty] | 微粉砕 |  | ＝チップフォーム、スーパーフォーム
エーテル | マーブルフォーム<滋賀工場生産品> | LG | 63 | ± | 6 | 200 | ± | 50 | 40 | 以上 | 40 | 以上 |  | 15 | 以下 | [16 empty] | 微粉砕 |  | ＝チップフォーム、スーパーフォーム
エーテル | マーブルフォーム<滋賀工場生産品> | LH | 75 | ± | 6 | 290 | ± | 30 | 70 | 以上 | 50 | 以上 |  | 15 | 以下 | [16 empty] | 微粉砕 |  | ＝チップフォーム、スーパーフォーム
エーテル | マーブルフォーム<滋賀工場生産品> | LR | 85 | ± | 6 | 400 | ± | 150 | 75 | 以上 | 50 | 以上 |  | 15 | 以下 | [16 empty] | 微粉砕 |  | ＝チップフォーム、スーパーフォーム
エーテル | マーブルフォーム<滋賀工場生産品> | LM | 105 | ± | 6 | 550 | ± | 150 | 90 | 以上 | 50 | 以上 |  | 15 | 以下 | [16 empty] | 微粉砕 |  | ＝チップフォーム、スーパーフォーム
エーテル | エアロンムマック<滋賀工場生産品> | TB-QA | 25.5 | ± | 2.1 | 85 | ± | 30 | 80 | 以上 | 180 | 以上 | [14 empty] | 4.7 | 以上 | 14 | ± | 3 |  |  | 無膜フォーム。データは仮規格。
エーテル | エアロンムマック<滋賀工場生産品> | TB-QG | 25.5 | ± | 2.1 | 95 | ± | 30 | 90 | 以上 | 200 | 以上 | [14 empty] | 4.7 | 以上 | 20 | ± | 3 |  |  | 無膜フォーム。データは仮規格。
エーテル | エアロンムマック<滋賀工場生産品> | TB-HB | 19.5 | ± | 1.6 | 95 | ± | 30 | 100 | 以上 | 180 | 以上 | [14 empty] | 4.7 | 以上 | 30 | ± | 3 |  |  | 無膜フォーム。データは仮規格。
エーテル | エアロンムマック<滋賀工場生産品> | TB-QT | 24.5 | ± | 2 | 90 | ± | 30 | 100 | 以上 | 200 | 以上 | [14 empty] | 4.7 | 以上 | 28 | ± | 3 |  |  | 無膜フォーム。データは仮規格。
エーテル | エアロンムマック<滋賀工場生産品> | TB-KJG | 29.5 | ± | 2.4 | 250 | ± | 40 | 160 | 以上 | 100 | 以上 | [14 empty] | 2.6 | (実測値) | 47 | ± | 3 |  |  | 無膜フォーム。データは仮規格。
エーテル | 一般フォーム<美唄工場生産品> | SQ | 16 | ± | 1.3 | 95 | ± | 20 | 60 | 以上 | 120 | 以上 |  | 8 | 以下 | 5.5 | 以下 | 33 | 以上 | [12 empty] | スタンダードタイプ
エーテル | 一般フォーム<美唄工場生産品> | TN | 16 | ± | 1.3 | 85 | ± | 19 | 65 | 以上 | 150 | 以上 |  | 7.5 | 以下 | 5 | 以下 | 35 | 以上 | [12 empty] | ハードタイプ
エーテル | 一般フォーム<美唄工場生産品> | EB | 17 | ± | 1.4 | 50 | ± | 15 | 60 | 以上 | 210 | 以上 |  | 6 | 以下 | 3 | 以下 | 47 | 以上 | [12 empty] | スーパーソフトタイプ
エーテル | 一般フォーム<美唄工場生産品> | VS | 18 | ± | 1.5 | 130 | ± | 23 | 60 | 以上 | 80 | 以上 |  | 6 | 以下 | 5.5 | 以下 | 35 | 以上 | [12 empty] | スーパーハードタイプ
エーテル | 一般フォーム<美唄工場生産品> | VB | 18 | ± | 1.5 | 100 | ± | 20 | 75 | 以上 | 150 | 以上 |  | 6.5 | 以下 | 5 | 以下 | 35 | 以上 | [12 empty] | スタンダードタイプ
エーテル | 一般フォーム<美唄工場生産品> | HF | 20 | ± | 1.6 | 115 | ± | 22 | 80 | 以上 | 150 | 以上 |  | 5.5 | 以下 | 4.5 | 以下 | 35 | 以上 | [12 empty] | スタンダードタイプ
エーテル | 一般フォーム<美唄工場生産品> | HQ | 20 | ± | 1.6 | 150 | ± | 25 | 70 | 以上 | 90 | 以上 |  | 6 | 以下 | 5 | 以下 | 33 | 以上 | [12 empty] | スーパーハードタイプ
エーテル | 一般フォーム<美唄工場生産品> | OD | 22 | ± | 1.8 | 125 | ± | 23 | 85 | 以上 | 150 | 以上 |  | 5 | 以下 | 4 | 以下 | 36 | 以上 | [12 empty] | スタンダードタイプ
エーテル | 一般フォーム<美唄工場生産品> | PN | 23 | ± | 1.9 | 150 | ± | 15 | 90 | 以上 | 120 | 以上 |  | 4 | 以下 | 4.5 | 以下 | 38 | 以上 | [12 empty] | ハードタイプ
エーテル | 一般フォーム<美唄工場生産品> | VPG | 25 | ± | 2 | 130 | ± | 23 | 90 | 以上 | 150 | 以上 |  | 4.5 | 以下 | 3 | 以下 | 39 | 以上 | [12 empty] | ハードタイプ
エーテル | 一般フォーム<美唄工場生産品> | PO | 25 | ± | 2 | 180 | ± | 23 | 80 | 以上 | 100 | 以上 |  | 6 | 以下 | 4.5 | 以下 | 40 | 以上 | [12 empty] | スーパーハードタイプ
エーテル | 一般フォーム<美唄工場生産品> | KT | 30 | ± | 2 | 180 | ± | 23 | 90 | 以上 | 130 | 以上 |  | 4 | 以下 | 3 | 以下 | 50 | 以上 | [12 empty] | スーパーハードタイプ
エーテル | 一般フォーム<美唄工場生産品> | KD | 35 | ± | 2.8 | 130 | ± | 23 | 95 | 以上 | 150 | 以上 |  | 3.5 | 以下 | 2 | 以下 | 54 | 以上 | [12 empty] | スタンダードタイプ
エーテル | 特殊フォーム<美唄工場生産品> | NEW | 16 | ± | 1.3 | 80 | ± | 19 | 70 | 以上 | 130 | 以上 |  | 6.7 | 以下 | 5 | 以下 | 35 | 以上 | [12 empty] | 低燃焼
エーテル | 特殊フォーム<美唄工場生産品> | UHI | 20 | ± | 1.6 | 115 | ± | 22 | 80 | 以上 | 150 | 以上 |  | 5.5 | 以下 | 4.5 | 以下 | 35 | 以上 | [12 empty] | 抗菌
エーテル | 特殊フォーム<美唄工場生産品> | RM | 45 | ± | 3 | 400 | ± | 50 | 105 | 以上 | 100 | 以上 |  | 3 | 以下 | 2 | 以下 | 40 | 以上 | [12 empty] | 半硬質
エーテル | マーブルフォーム<美唄工場生産品> | LSV | 50 | ± | 5 | 140 | ± | 30 | 40 | 以上 | 40 | 以上 |  | 15 | 以下 | [16 empty] | 微粉砕 |  | ＝チップフォーム、スーパーフォーム
エーテル | マーブルフォーム<美唄工場生産品> | LHV | 75 | ± | 5 | 290 | ± | 30 | 70 | 以上 | 50 | 以上 |  | 15 | 以下 | [16 empty] | 微粉砕 |  | ＝チップフォーム、スーパーフォーム

## イノアック
メーカー | イノアックコーポレーション
分類 | メーカー分類タイプ | 品種 | 密度 |  |  | 硬さ |  |  | 引張り強さ |  | 伸び |  | 引裂強さ | 圧縮残留歪 |  | 繰返し圧縮残留歪 | 反発弾性 | 難燃性 | [5 empty] | 色 | 通気性 | セル数 |  |  | 特長 | 用途 | 事務局補足
|  |  | Kg／立方ｍ |  |  | N/314平方cm |  |  | kPa |  | ％ |  | Ｎ／cm | ％ |  | ％ | ％ | MVSS | A-A | UL94 | FAR25･853 | 防炎協 | ASTM |  | ml／平方cm／s | 個／25mm
エーテル | カラーフォーム一般品 | ECA | 26 | ± | 2 | 127.5 | ± | 24.5 | 78 | 以上 | 120 | 以上 |  | 4.5 | 以下 | [14 empty] | 汎用クッション 寝装・家具・産業資材
エーテル | カラーフォーム一般品 | ECK-1 | 15 | ± | 1.5 | 98.1 | ± | 14.7 | [5 empty] | 9 | 以下
エーテル | カラーフォーム一般品 | ECK-2 | 16 | ± | 1.5 | 107.9 | ± | 14.7 | [5 empty] | 9 | 以下
エーテル | カラーフォーム一般品 | ECS | 22 | ± | 2 | 107.9 | ± | 22.6 | 69 | 以上 | 120 | 以上 |  | 6 | 以下
エーテル | カラーフォーム一般品 | ECM | 21 | ± | 2 | 117.7 | ± | 20.6 | 78 | 以上 | 80 | 以上 |  | 6 | 以下
エーテル | カラーフォーム一般品 | ECO | 20 | ± | 2 | 98.1 | ± | 19.6 | 69 | 以上 | 120 | 以上 |  | 6 | 以下
エーテル | カラーフォーム一般品 | ECT | 18 | ± | 2 | 107.9 | ± | 19.6 | 69 | 以上 | 100 | 以上 |  | 7 | 以下
エーテル | カラーフォーム一般品 | ECZ | 16 | ± | 1.5 | 78.5 | +19.6-9.8 |  | 69 | 以上 | 100 | 以上 |  | 9 | 以下
エーテル | カラーフォーム一般品 | ECZ-2 | 17 | ± | 2 | 78.5 | ± | 19.6 | 49 | 以上 | 150 | 以上 |  | 9 | 以下 | [13 empty] | 黒色フォーム | ハンガーパッド
エーテル | カラーフォーム一般品 | EWT | 23 | ± | 3 | 147.1 | ± | 29.4 | 69 | 以上 | 80 | 以上 |  | 8 | 以下 | [13 empty] | 微黄変 | 衣料・肩パッド
エーテル | カラーフォーム一般品 | EGT | 21 | ± | 2 | 112.8 | ± | 29.4 | 49 | 以上 | 80 | 以上 | [16 empty] | シースポンジ状フォーム | 雑貨
エーテル | カラーフォーム一般品 | EFI | 30 | ± | 3 | 137.3 | ± | 29.4 | 49 | 以上 | 100 | 以上 | [17 empty] | 水耕栽培用
エーテル | カラーフォーム一般品 | EZQ-S | 13 | ± | 2 | 58.8 | ± | 14.7 |  |  | 100 | 以上 |  | 9 | 以下 | [14 empty] | 水耕栽培用
エーテル | ラバーライク | ER-1 | 35 | ± | 3 | 122.6 | ± | 29.4 | 69 | 以上 | 150 | 以上 |  | 5 | 以下 | [13 empty] | ラバーライク 高反発弾性 | 家具・寝具・クッション
エーテル | ラバーライク | ER-2 | 45 | ± | 3 | 98.1 | ± | 19.6 | 49 | 以上 | 150 | 以上 |  | 5 | 以下
エーテル | ラバーライク | ER-4 | 30 | ± | 3 | 98.1 | ± | 29.4 | 69 | 以上 | 150 | 以上 |  | 5 | 以下
エーテル | ラバーライク | ER-6 | 20 | ± | 2 | 78.5 | ± | 24.5 | 49 | 以上 | 120 | 以上 |  | 5 | 以下
エーテル | ラバーライク | ER-11 | 27 | ± | 2 | 107.9 | ± | 19.6 | 49 | 以上 | 80 | 以上 |  | 5 | 以下
エーテル | ラバーライク | ER-14 | 23 | ± | 2 | 39.2 | ± | 14.7 | 39 | 以上 | 150 | 以上 |  | 5 | 以下
エーテル | ラバーライク | ER-15 | 27 | ± | 2 | 147.1 | ± | 19.6 | 69 | 以上 | 100 | 以上 |  | 5 | 以下
エーテル | ラバーライク | ER-26 | 35 | ± | 3 | 156.9 | ± | 19.6 | 69 | 以上 | 90 | 以上 |  | 5 | 以下
エーテル | ラバーライク | HR-30 | 30 | ± | 3 | 88.3 | +19.6-9.8 |  | 78 | 以上 | 80 | 以上 |  | 6 | 以下 | [13 empty] | 高弾性フォーム
エーテル | ラバーライク | HR-80 | 75 | ± | 10 | 5.88 | 以上(kPa) |  | 98 | 以上
エーテル | ラバーライク | HR-90 | 85 | ± | 6.8 | 441.3 | ± | 53.9 | 118 | 以上 | 50 | 以上 |  | 3 | 以下
エーテル | ラバーライク | ERG-S | 45 | ± | 3 | 107.9 | ± | 19.6 | 69 | 以上 | 80 | 以上 |  | 4.5 | 以下
エーテル | ラバーライク | ERG-M | 45 | ± | 3 | 156.9 | ± | 19.6 | 69 | 以上 | 80 | 以上 |  | 4.5 | 以下
エーテル | ラバーライク | ERG-H | 45 | ± | 3 | 176.5 | ± | 19.6 | 69 | 以上 | 80 | 以上 |  | 4.5 | 以下
エーテル | スーパーソフト | EFS | 20 | ± | 2 | 19.6 | +9.8-0 |  | 49 | 以上 | 200 | 以上 |  | 6 | 以下 | [13 empty] | 真綿のような軽いタッチのフォーム | 寝具・クッション
エーテル | スーパーソフト | EFS-2 | 21 | ± | 2 | 49 | ± | 9.8 | 25 | 以上 | 150 | 以上 |  | 5 | 以下
エーテル | スーパーソフト | EFD | 17.5 | ± | 2 | 39.2 | ± | 14.7 | 39 | 以上 | 100 | 以上 |  | 7 | 以下
エーテル | スーパーソフト | EFF | 21 | ± | 2 | 58.8 | ± | 19.6 | 49 | 以上 | 100 | 以上 |  | 5 | 以下
エーテル | ハードタイプ | EMB | 25 | ± | 2 | 196.1 | ± | 19.6 | 98 | 以上 | 100 | 以上 |  | 5 | 以下 | [13 empty] | 通常のフォームより硬さをアップしたフォーム | 家具・クッション
エーテル | ハードタイプ | EMH | 30 | ± | 2 | 147.1 | ± | 19.6 | 49 | 以上 | 60 | 以上 |  | 5 | 以下
エーテル | ハードタイプ | EMK | 40 | ± | 2 | 210.8 | ± | 39.2 | 98 | 以上 | 150 | 以上 |  | 5 | 以下
エーテル | ハードタイプ | EMM | 52 | ± | 3 | 225.6 | ± | 39.2 | 98 | 以上 | 100 | 以上 |  | 3.5 | 以下
エーテル | 半硬質フォーム | EMD | 50 | +5-3 |  | 19.61 | 以上(kPa) |  | 177 | 以上 | 50 | 以上 | [16 empty] | 半硬質フォーム | 特殊クッション
エーテル | 半硬質フォーム | EMO | 50 | ± | 5 | 12.75 | 以上(kPa) |  | 177 | 以上 | 70 | 以上 |  | 4 | 以下
エーテル | 半硬質フォーム | EMS | 45 | ± | 3 | 9.81 | 以上(kPa) |  | 98 | 以上 | 50 | 以上 |  | 15 | 以下
エーテル | 半硬質フォーム | EMT | 60 | ± | 3 | 14.71 | 以上(kPa) |  | 127 | 以上 |  |  |  | 15 | 以下
エーテル | シールフォーム | EHO | 25 | ± | 3 | 107.9 | ± | 29.4 | 78 | 以上 | 100 | 以上 |  | 10 | 以下 | [13 empty] | 低通気性汎用タイプ | エアコンの各種ジョイント・ダンパー自動車の内装部エアーシール
エーテル | シールフォーム | EST-3 | 34 | ± | 4 | 98.1 | ± | 29.4 | 49 | 以上 | 120 | 以上 |  | 30 | 以下 | [13 empty] | 高気密エアシール
エーテル | シールフォーム | ESH | 45 | ± | 5 | 14.71 | 以下(kPa) |  | 69 | 以上 | 100 | 以上 |  | 10 | 以下 | [13 empty] | 高止水性タイプ
エーテル | 低反発フォーム | EGR | 75 | ± | 10 | 107.9 | ± | 29.4 | 49 | 以上 | 100 | 以上 |  | 8 | 以下 | [13 empty] | 低反発性 | 特殊クッション
エーテル | 低反発フォーム | EGR-2 | 85 | ± | 10 | 186.3 | ± | 29.4 | 49 | 以上 | 100 | 以上 |  | 8 | 以下
エーテル | 低反発フォーム | EGR-3 | 60 | ± | 5 | 49 | ± | 19.6 | 39 | 以上 | 100 | 以上 |  | 10 | 以下
エーテル | 低反発フォーム | EGR-5 | 80 | ± | 10 | 35.3 | ± | 9.8 | 29 | 以上 | 100 | 以上 |  | 10 | 以下
エーテル | ステイフレッシュ | EAM-1 | 23 | ± | 2 | 98.1 | ± | 19.6 | 98 | 以上 | 120 | 以上 | [16 empty] | 抗菌シースポンジタイプ | クリーナー
エーテル | ステイフレッシュ | SAM-1 | 31 | ± | 5 |  |  |  | 98 | 以上 | 100 | 以上 | [16 empty] | 抗菌 | クリーナー
エーテル | オームフレックス | EAS-1 | 22 | ± | 2 | 98.1 | ± | 24.5 | 78 | 以上 | 120 | 以上 | [16 empty] | 静電防止フォーム 約10^11Ωcm以下 | 電子機器の梱包材・クッション 紙押さえロール
エーテル | オームフレックス | EAS-2 | 30 | ± | 3 | 117.7 | ± | 29.4 | 78 | 以上 | 120 | 以上
エーテル | オームフレックス | EAS-3 | 55 | ± | 5 | 12.75 | 以上(kPa) |  | 177 | 以上 | 70 | 以上
エーテル | オームフレックス | HPE-H | 55 | ± | 10 |  |  |  | 59 | 以上 | 20 | 以上 | [16 empty] | 後処理導電性フォーム 表面抵抗値10^6Ω以下 | ＩＣ梱包ベース
エーテル | オームフレックス | HPE-F | 80 | ± | 10 |  |  |  | 137 | 以上 | 150 | 以上 | [17 empty] | 導電クッション
エステル | モルトプレン一般品 | SC | 31 | ± | 5 |  |  |  | 98 | 以上 | 100 | 以上 | [13 empty] | 35 | ± | 10 | 低通気 | 音響・衣料 建材・産業資材
エステル | モルトプレン一般品 | SED | 28 | ± | 3 |  |  |  | 98 | 以上 | 100 | 以上 | [13 empty] | 40 | +10-5 |  | 高通気性・含浸用
エステル | モルトプレン一般品 | SF | 55 | ± | 5 |  |  |  | 98 | 以上 | 100 | 以上 | [13 empty] | 50 | ± | 10
エステル | モルトプレン一般品 | SM-55 | 57 | ± | 5 |  |  |  | 98 | 以上 | 100 | 以上 | [7 empty] | BK、WT、GY2.0t以上HBF | [5 empty] | 55 | ± | 10
エステル | モルトプレン一般品 | SM-65 | 57 | ± | 5 |  |  |  | 98 | 以上 | 100 | 以上 | [7 empty] | BK、WT、GY2.0t以上HBF | [5 empty] | 65 | ± | 10
エステル | モルトプレン一般品 | SMK | 57 | ± | 5 |  |  |  | 98 | 以上 | 100 | 以上 | [13 empty] | 55 | ± | 10 |  | 遮光用フォーム
エステル | モルトプレン一般品 | RSM | 30 | ± | 3 |  |  |  | 177 | 以上 | 250 | 以上 | [13 empty] | 45 | 以上 |  |  | スピーカーエッヂ
エステル | モルトプレン一般品 | RSK | 30 | ± | 3 |  |  |  | 127 | 以上 | 180 | 以上 | [13 empty] | 30 | ± | 5 |  | 衣料用
エステル | モルトプレン一般品 | RSP | 30 | ± | 3 |  |  |  | 177 | 以上 | 250 | 以上 | [13 empty] | 50 | 以上 |  | 打抜き接着性有り | パフ
エステル | モルトプレン一般品 | RS-40 | 40 | ± | 5 |  |  |  | 98 | 以上 | 150 | 以上 | [13 empty] | 55 | ± | 10
エステル | モルトプレン一般品 | SGT | 31 | ± | 3 |  |  |  | 118 | 以上 | 150 | 以上 | [16 empty] | シースポンジ状フォーム | クリーナー
エステル | モルトプレン一般品 | SGC | 32 | ± | 3 |  |  |  | 147 | 以上 | 200 | 以上 | [13 empty] | 35 | ± | 5 | 高強度、高身長
エステル | モルトプレン一般品 | SA-2 | 35 | ± | 5 |  |  |  | 98 | 以上 | 100 | 以上 | [13 empty] | 15 | ± | 3 | 粗大セル
エステル | 高伸長フォーム | RS | 30 | ± | 3 | 127.5 | ± | 29.4 | 177 | 以上 | 250 | 以上 | [13 empty] | 45 | 以上 |  | 伸びが優れる | 衣料・テープバンド
エステル | 高伸長フォーム | SL-80 | 28 | ± | 3 | 117.7 | ± | 29.4 | 157 | 以上 | 250 | 以上 | [13 empty] | 40 | 以上
エステル | ステイホワイト | SW | 29 | ± | 4 | 98.1 | ± | 29.4 | 88 | 以上 | 200 | 以上 | [13 empty] | 38 | 以上 |  | 紫外線で黄変しない | 衣料・肩パッド ブラジャー
エステル | ステイホワイト | ESW-3 | 30 | ± | 3 | 117.7 | ± | 24.5 | 88 | 以上 | 150 | 以上 | [13 empty] | 40 | 以上
エステル | モルトフィルター | MF-8 | 30 | ± | 5 |  |  |  | 49 | 以上 | 100 | 以上 | [13 empty] | 8 | ± | 2 |  | 各種フィルター
エステル | モルトフィルター | MF-13 | 30 | ± | 5 |  |  |  | 98 | 以上 | 150 | 以上 | [13 empty] | 13 | +3-2
エステル | モルトフィルター | MF-20 | 30 | ± | 5 |  |  |  | 98 | 以上 | 150 | 以上 | [13 empty] | 20 | ± | 4
エステル | モルトフィルター | MF-30 | 30 | ± | 5 |  |  |  | 98 | 以上 | 200 | 以上 | [13 empty] | 30 | ± | 4
エステル | モルトフィルター | MF-40 | 30 | ± | 5 |  |  |  | 147 | 以上 | 200 | 以上 | [13 empty] | 40 | ± | 4
エステル | モルトフィルター | MF-50 | 30 | ± | 5 |  |  |  | 147 | 以上 | 200 | 以上 | [13 empty] | 50 | ± | 5
エステル | モルトフィルター | MF-55 | 57 | ± | 5 |  |  |  | 147 | 以上 | 200 | 以上 | [7 empty] | BK2.0t以上HBF | [5 empty] | 55 | ± | 10
エステル | モルトフィルター | MF-65 | 57 | ± | 5 |  |  |  | 147 | 以上 | 200 | 以上 | [13 empty] | 65 | ± | 10
エステル | モルトフィルター | MF-80 | 80 | ± | 10 |  |  |  | 196 | 以上 | 300 | 以上 | [13 empty] | 70 | 以上 |  | 微細セル | パフ・ＯＡローラ
エステル | モルトフィルター | CF-40 | 26 | ± | 2 |  |  |  | 78 | 以上 | 150 | 以上 | [13 empty] | 35 | 以上 |  |  | 水用フィルター
エステル | モルトフィルター | CFH-13 | 30 | ± | 3 |  |  |  | 78 | 以上 | 50 | 以上 | [13 empty] | 13 | ± | 3
エステル | モルトフィルター | CFH-20 | 30 | ± | 3 |  |  |  | 98 | 以上 | 100 | 以上 | [13 empty] | 20 | ± | 4
エステル | モルトフィルター | CFH-30 | 30 | ± | 3 |  |  |  | 147 | 以上 | 100 | 以上 | [13 empty] | 30 | ± | 4
エステル | モルトフィルター | CFH-40 | 30 | ± | 3 |  |  |  | 147 | 以上 | 100 | 以上 | [13 empty] | 40 | ± | 4
エステル | モルトフィルター | CFH-50 | 30 | ± | 3 |  |  |  | 177 | 以上 | 100 | 以上 | [13 empty] | 45 | 以上
エステル | モルトフィルター | CFS | 75 | ± | 10 |  |  |  | 196 | 以上 | 80 | 以上 | [13 empty] | 60 | 以上 |  | 微細セル
| 低燃焼性シリーズ | UEV-30 | 33 | +5-3 |  | 16.67 | 以上(kPa) |  | 88 | 以上 | 30 | 以上 |  | 35 | 以下 |  |  | ○ | [11 empty] | サンバイザー
| 低燃焼性シリーズ | UEI | 25 | ± | 2 | 117.7 | ± |  | 78 | 以上 | 120 | 以上 |  | 7 | 以下 |  |  | ○ | 20t以下 | WT、GY、LTGY6.0t以上HF-1 | ○
| 低燃焼性シリーズ | UEI-3 | 20 | ± | 2 | 88.3 | ± |  | 69 | 以上 | 120 | 以上 |  | 7 | 以下 |  |  | ○ | 15t以下 | GY5.5t以上HF-1 | ○
| 低燃焼性シリーズ | UEI-5 | 18 | ± | 2 | 78.5 | ± |  | 59 | 以上 | 80 | 以上 |  | 10 | 以下 |  |  | ○
| 低燃焼性シリーズ | UEM-30 | 28 | ± | 2 | 127.5 | ± |  | 69 | 以上 | 100 | 以上 |  | 6 | 以下 |  |  | ○ |  |  | ○ | [8 empty] | マットレス 自動車シートカバー
| 低燃焼性シリーズ | UEM-35 | 35 | +3-1 |  | 147.1 | ± |  | 69 | 以上 | 100 | 以上 |  | 4.5 | 以下 |  |  | ○ | 20t以下 |  | ○ | ○
| 低燃焼性シリーズ | UEM-55 | 55 | ± | 3 | 166.7 | ± |  | 78 | 以上 | 100 | 以上 |  | 4.5 | 以下 |  |  | ○ | 10t以下 | GY、BG2t以上HF-1、BG12.7t=HF-2 |  | ○
| 低燃焼性シリーズ | UEG | 43 | ± | 3 | 137.3 | ± |  | 49 | 以上 |  |  |  | 5 | 以下 |  |  | ○ | 15t以下 | [10 empty] | 車両クッション
| 低燃焼性シリーズ | UER | 45 | ± | 3 | 98.1 | ± |  | 49 | 以上 | 150 | 以上 |  | 5 | 以下 |  |  |  | 10t以下
| 低燃焼性シリーズ | UEO | 50 | ± | 5 | 11.77 | 以上(kPa) |  | 167 | 以上 | 70 | 以上 |  | 10 | 以下 |  |  | ○ | 15t以下
| 低燃焼性シリーズ | UFF | 21 | ± | 2 | 29.4 | ± |  | 39 | 以上 | 120 | 以上 |  | 8 | 以下 |  |  | ○
| 低燃焼性シリーズ | JCR-4 | 35 | ± | 3 | 68.6 | ± |  | 59 | 以上 | 80 | 以上 |  | 6 | 以下 |  |  |  | 100t以下 | [10 empty] | 車両クッション
| 低燃焼性シリーズ | JCR-6 | 55 | ± | 5 | 147.1 | ± |  | 59 | 以上 | 60 | 以上 |  | 6 | 以下 |  |  |  | 100t以下
| 低燃焼性シリーズ | SMP | 85-285 | [16 empty] | 1t以上HBF | [9 empty] | シール材
| 低燃焼性シリーズ | UN-2 | 70 | ± | 10 |  |  |  | 69 | 以上 | 110 | 以上 | [5 empty] | ○ | 40t以下 | BK3.0t以上HF-1 | [9 empty] | 電気・産業資材
| 低燃焼性シリーズ | UN-3 | 50 | ± | 10 |  |  |  | 69 | 以上 | 110 | 以上 | [7 empty] | 3t以上HF-1
| カームフレックス | F-2 | 25 | ± | 2 | [14 empty] | GY2.0t以上HF-1 | [8 empty] | 軽量・低価格で幅広い用途に使用 | 弱電・建機・自動車の吸音材
| カームフレックス | F-3 | 70 | ± | 10 | [14 empty] | BK3.0t以上HF-1 | [8 empty] | 低燃焼性に特に優れる
| カームフレックス | F-4 | 23 | ± | 2 | [14 empty] | GY5.0t以上HBF | [8 empty] | 皮膜付き、中周波吸音性に優れる |  | 密度は表面皮膜形成前で規定
| カームフレックス | F-4LF | 23 | ± | 2 | [14 empty] | GY HBF相当 | [8 empty] | 皮膜付き、低周波吸音性に優れる |  | 密度は表面皮膜形成前で規定
| カームフレックス | F-45V | 20 | ± | 2 | [23 empty] | 皮膜付き、低中周波吸音性に優れる |  | 密度は表面皮膜形成前で規定
| カームフレックス | F-50 | 20 | ± | 2 | [14 empty] | BK HF-1相当 | [8 empty] | 皮膜付き、低燃焼性及び低中周波吸音性に優れる |  | 密度は表面皮膜形成前で規定
| カームフレックス | F-6 | 35 | ± | 2 | [14 empty] | GY2.0t以上HF-1 | [8 empty] | 吸音性と共に制振性も有する
| カームフレックス | F-9L | 28 | ± | 3 | [14 empty] | GY HBF相当 | [8 empty] | 耐熱性に特に優れる
| カームフレックス | F-9M | 35 | ± | 3 | [14 empty] | GY HBF相当 | [8 empty] | 耐熱性と共に制振性も有する
| フレームラミネートシリーズ | EL-65 | 18 | ± | 2 | 73.5 | ± | 19.6 | 69 | 以上 | 120 | 以上 | [16 empty] | 非難燃一般タイプ | 衣料・車両の内張り 内装材
| フレームラミネートシリーズ | EL-64 | 20 | ± | 2 | 103 | ± | 19.6 | 78 | 以上 | 120 | 以上 |  | 8 | 以下
| フレームラミネートシリーズ | EL-62 | 24 | ± | 2.5 | 98.1 | ± | 19.6 | 78 | 以上 | 150 | 以上 |  | 7 | 以下 | [13 empty] | 接着性に優れる | 成形天井・サンバイザー
| フレームラミネートシリーズ | EL-67 | 20 | ± | 2 | 98.1 | ± | 19.6 | 78 | 以上 | 120 | 以上 |  | 8 | 以下 |  |  | ○ | [10 empty] | 低燃焼性一般タイプ | 自動車シートカバー
| フレームラミネートシリーズ | EL-66 | 25 | ± | 2 | 107.9 | ± | 19.6 | 78 | 以上 | 120 | 以上 |  | 8 | 以下 |  |  | ○
| フレームラミネートシリーズ | EL-68 | 30 | ± | 3 | 127.5 | ± | 19.6 | 78 | 以上 | 120 | 以上 |  | 8 | 以下 |  |  | ○
| フレームラミネートシリーズ | EL-68H | 30 | ± | 3 | 196.1 | ± | 19.6 | 69 | 以上 | 80 | 以上 |  | 8 | 以下 |  |  | ○ | [10 empty] | 高硬度タイプ
| フレームラミネートシリーズ | EL-69 | 35 | ± | 3 | 98.1 | ± | 29.4 | 78 | 以上 | 300 | 以上 |  | 15 | 以下 |  |  | ○ | [10 empty] | 接着性に優れる | ドアートリム等曲線部内装
| ステイフレッシュ カテキン | EMB-TN | 25.5 |  |  | 207 |  |  | 176 |  | 170 | [17 empty] | 柿カテキン入り 消臭・抗菌フォーム
| ステイフレッシュ カテキン | EMO-40TN | 41.4 |  |  | 496 | (換算値) |  | 269 |  | 130 | [17 empty] | 柿カテキン入り 消臭・抗菌フォーム

## 倉敷紡績
メーカー | 倉敷紡績
分類 | メーカー分類タイプ | 品種 | 密度 |  |  | 硬さ |  |  | 引張り強さ |  | 伸び |  | 引裂強さ |  | 圧縮残留歪 |  | 繰返し圧縮残留歪 |  | 反発弾性 |  | 難燃性 | [5 empty] | 色 | 通気性 | セル数 |  |  | 特長 | 用途 | 事務局補足
|  |  | Kg／立方ｍ |  |  | N/314平方cm |  |  | kPa |  | ％ |  | Ｎ／cm |  | ％ |  | ％ |  | ％ |  | MVSS | A-A | UL94 | FAR25･853 | 防炎協 | ASTM |  | ml／平方cm／s | 個／25mm
エーテル | 一般フォーム | 241 | 14 | ± | 1 | 68.6 | ± | 19.6 | 58.8 | 以上 | 130 | 以上 | 29.4 | 以上 | 10 | 以下 | 6 | 以下 | 35 | 以上 | [11 empty] | 低比重
エーテル | 一般フォーム | 261 | 16 | ± | 1 | 88.2 | ± | 19.6 | 58.8 | 以上 | 130 | 以上 | 39.2 | 以上 | 6 | 以下 | 6 | 以下 | 35 | 以上
エーテル | 一般フォーム | 281 | 18 | ± | 1 | 98 | ± | 19.6 | 68.6 | 以上 | 130 | 以上 | 39.2 | 以上 | 6 | 以下 | 5 | 以下 | 35 | 以上
エーテル | 一般フォーム | 301 | 20 | ± | 2 | 117.6 | ± | 19.6 | 78.4 | 以上 | 140 | 以上 | 39.2 | 以上 | 6 | 以下 | 5 | 以下 | 35 | 以上
エーテル | 一般フォーム | 311 | 21 | ± | 2 | 117.6 | ± | 19.6 | 78.4 | 以上 | 140 | 以上 | 39.2 | 以上 | 6 | 以下 | 5 | 以下 | 35 | 以上 | [11 empty] | ファインセル
エーテル | 一般フォーム | 331 | 23 | ± | 2 | 137.2 | ± | 19.6 | 78.4 | 以上 | 150 | 以上 | 49 | 以上 | 5 | 以下 | 5 | 以下 | 40 | 以上
エーテル | ハードフォーム | 282 | 18 | ± | 1 | 117.6 | ± | 19.6 | 49 | 以上 | 80 | 以上 | 19.6 | 以上 | 6 | 以下 | 5 | 以下 | 35 | 以上
エーテル | ハードフォーム | 302H | 20 | ± | 2 | 147 | ± | 19.6 | 68.6 | 以上 | 100 | 以上 | 29.4 | 以上 | 6 | 以下 | 5 | 以下 | 35 | 以上
エーテル | ハードフォーム | 333H | 23 | ± | 2 | 176.4 | ± | 19.6 | 117.6 | 以上 | 140 | 以上 | 58.8 | 以上 | 5 | 以下 | 5 | 以下 | 30 | 以上 | [11 empty] | スーパーハードタイプ
エーテル | ハードフォーム | 351H | 25 | ± | 2 | 156.8 | ± | 19.6 | 68.6 | 以上 | 100 | 以上 | 19.6 | 以上 | 5 | 以下 | 5 | 以下 | 40 | 以上
エーテル | ハードフォーム | 352H | 25 | ± | 2 | 156.8 | ± | 19.6 | 127.4 | 以上 | 130 | 以上 | 58.8 | 以上 | 5 | 以下 | 5 | 以下 | 40 | 以上
エーテル | ハードフォーム | 381H | 28 | ± | 2 | 156.8 | ± | 19.6 | 78.4 | 以上 | 100 | 以上 | 39.2 | 以上 | 6 | 以下 | 5 | 以下 | 40 | 以上
エーテル | ハードフォーム | 350SH | 25 | ± | 2 | 307.7 | 以上 |  | 137.2 | 以上 | 80 | 以上 | 49 | 以上 | 8 | 以下 | 6 | 以下 | 25 | 以上 | [11 empty] | 半硬質ライク |  | 硬さのデータはＮ／cm^2
エーテル | ハードフォーム | 400SH | 30 | ± | 2 | 307.7 | 以上 |  | 147 | 以上 | 80 | 以上 | 49 | 以上 | 6 | 以下 | 6 | 以下 | 30 | 以上 | [11 empty] | 半硬質ライク |  | 硬さのデータはＮ／cm^2
エーテル | ソフトフォーム | 270S | 17 | ± | 1 | 68.6 | ± | 19.6 | 68.6 | 以上 | 200 | 以上 | 49 | 以上 | 6 | 以下 | 5 | 以下 | 35 | 以上 | [11 empty] | 高伸度
エーテル | ソフトフォーム | 271S | 17 | ± | 1 | 58.8 | ± | 19.6 | 39.2 | 以上 | 130 | 以上 | 19.6 | 以上 | 6 | 以下 | 5 | 以下 | 35 | 以上
エーテル | ソフトフォーム | 280S | 18 | ± | 2 | 78.4 | ± | 19.6 | 49 | 以上 | 130 | 以上 | 19.6 | 以上 | 6 | 以下 | 5 | 以下 | 40 | 以上
エーテル | ソフトフォーム | 300S | 20 | ± | 2 | 58.8 | ± | 19.6 | 49 | 以上 | 100 | 以上 | 19.6 | 以上 | 6 | 以下 | 5 | 以下 | 40 | 以上
エーテル | ソフトフォーム | 304S | 20 | ± | 2 | 68.6 | ± | 19.6 | 58.8 | 以上 | 130 | 以上 | 19.6 | 以上 | 6 | 以下 | 5 | 以下 | 40 | 以上
エーテル | ソフトフォーム | 330S | 23 | ± | 2 | 49 | ± | 19.6 | 39.2 | 以上 | 150 | 以上 | 39.2 | 以上 | 6 | 以下 | 5 | 以下 | 35 | 以上
エーテル | ソフトフォーム | 281SS | 18 | ± | 2 | 24.5 | ± | 9.8 | 49 | 以上 | 200 | 以上 | 39.2 | 以上 | 6 | 以下 | 5 | 以下 | 35 | 以上 | [11 empty] | スーパーソフトタイプ
エーテル | ソフトフォーム | 311SS | 21 | ± | 2 | 44.1 | ± | 19.6 | 49 | 以上 | 200 | 以上 | 39.2 | 以上 | 6 | 以下 | 5 | 以下 | 35 | 以上 | [11 empty] | スーパーソフトタイプ | タンクシール材
エーテル | ラバーライクフォーム | 333 | 23 | ± | 2 | 68.6 | ± | 19.6 | 58.8 | 以上 | 130 | 以上 | 29.4 | 以上 | 5 | 以下 | 5 | 以下 | 45 | 以上 | [11 empty] | ソフトタイプ
エーテル | ラバーライクフォーム | 363 | 26 | ± | 2 | 107.8 | ± | 19.6 | 78.4 | 以上 | 120 | 以上 | 29.4 | 以上 | 5 | 以下 | 5 | 以下 | 40 | 以上
エーテル | ラバーライクフォーム | 400 | 30 | ± | 2 | 98 | ± | 19.6 | 68.6 | 以上 | 130 | 以上 | 29.4 | 以上 | 5 | 以下 | 5 | 以下 | 35 | 以上
エーテル | ラバーライクフォーム | 402 | 30 | ± | 2 | 127.4 | ± | 19.6 | 78.4 | 以上 | 10 | 以上 | 29.4 | 以上 | 5 | 以下 | 5 | 以下 | 45 | 以上 | [11 empty] | 高弾性タイプ
エーテル | ラバーライクフォーム | 404 | 30 | ± | 2 | 147 | ± | 19.6 | 68.6 | 以上 | 130 | 以上 | 39.2 | 以上 | 5 | 以下 | 5 | 以下 | 40 | 以上 | [11 empty] | ハードタイプ
エーテル | ラバーライクフォーム | 451 | 35 | ± | 2 | 147 | ± | 19.6 | 78.4 | 以上 | 100 | 以上 | 29.4 | 以上 | 5 | 以下 | 4 | 以下 | 45 | 以上
エーテル | ラバーライクフォーム | 650 | 55 | ± | 3 | 166.6 | ± | 19.6 | 58.8 | 以上 | 120 | 以上 | 19.6 | 以上 | 3 | 以下 | 3 | 以下 | 43 | 以上 | [11 empty] | 高密度タイプ
エーテル | ラバーライクフォーム | 850 | 75 | ± | 3 | 176.4 | ± | 19.6 | 68.6 | 以上 | 150 | 以上 | 19.6 | 以上 | 3 | 以下 | 3 | 以下 | 35 | 以上 | [11 empty] | 高密度タイプ
エーテル | 難燃フォーム | 281N | 18 | ± | 2 | 98 | ± | 19.6 | 68.6 | 以上 | 130 | 以上 | 39.2 | 以上 | 10 | 以下 | 6 | 以下 | 35 | 以上 | ○
エーテル | 難燃フォーム | 361N5 | 18 | ± | 2 | 68.6 | ± | 19.6 | 49 | 以上 | 130 | 以上 | 19.6 | 以上 | 10 | 以下 | 6 | 以下 | 35 | 以上 | ○
エーテル | 難燃フォーム | 360N4 | 20 | ± | 2 | 78.4 | ± | 19.6 | 58.8 | 以上 | 130 | 以上 | 29.4 | 以上 | 8 | 以下 | 6 | 以下 | 35 | 以上 | ○
エーテル | 難燃フォーム | 360HN4 | 20 | ± | 2 | 98 | ± | 19.6 | 58.8 | 以上 | 100 | 以上 | 29.4 | 以上 | 8 | 以下 | 6 | 以下 | 35 | 以上 | ○ | [10 empty] | 高硬度タイプ
エーテル | 難燃フォーム | 306N | 20 | ± | 2 | 117.6 | ± | 19.6 | 58.8 | 以上 | 100 | 以上 | 29.4 | 以上 | 8 | 以下 | 6 | 以下 | 35 | 以上 | ○ | [10 empty] | 高硬度タイプ
エーテル | 難燃フォーム | 322N | 22 | ± | 2 | 98 | ± | 19.6 | 39.2 | 以上 | 60 | 以上 | 19.6 | 以上 | 10 | 以下 | 5 | 以下 | 25 | 以上 |  |  |  |  | ○ | [6 empty] | 高硬度タイプ
エーテル | 難燃フォーム | 350HN | 25 | ± | 2 | 147 | ± | 19.6 | 98 | 以上 | 150 | 以上 | 49 | 以上 | 3 | 以下 | 3 | 以下 | 40 | 以上 | ○ | [10 empty] | 高硬度高弾性
エーテル | 難燃フォーム | 360N | 26 | ± | 2 | 98 | ± | 19.6 | 78.4 | 以上 | 150 | 以上 | 39.2 | 以上 | 6 | 以下 | 5 | 以下 | 35 | 以上 | ○ |  | HF-1
エーテル | 難燃フォーム | 362HN | 26 | ± | 2 | 147 | ± | 19.6 | 127.4 | 以上 | 130 | 以上 | 58.8 | 以上 | 7 | 以下 | 5 | 以下 | 35 | 以上 | ○
エーテル | 難燃フォーム | FS-3NK | 26 | ± | 2 | 147 | ± | 19.6 | 127.4 | 以上 | 130 | 以上 | 58.8 | 以上 | 7 | 以下 | 5 | 以下 | 35 | 以上 | ○
エーテル | 難燃フォーム | 400N | 30 | ± | 2 | 98 | ± | 19.6 | 78.4 | 以上 | 130 | 以上 | 29.4 | 以上 | 6 | 以下 | 5 | 以下 | 40 | 以上 | ○
エーテル | 難燃フォーム | 450N | 35 | ± | 2 | 117.6 | ± | 19.6 | 68.6 | 以上 | 150 | 以上 | 39.2 | 以上 | 6 | 以下 | 5 | 以下 | 40 | 以上 | ○
エーテル | 難燃フォーム | 850N | 75 | ± | 3 | 176.4 | ± | 19.6 | 68.6 | 以上 | 150 | 以上 | 19.6 | 以上 | 3 | 以下 | 3 | 以下 | 35 | 以上 | ○
エーテル | 鉄道車両用難燃フォーム | 401N | 30 | ± | 2 | 88.2 | ± | 19.6 | 68.6 | 以上 | 150 | 以上 | 39.2 | 以上 | 6 | 以下 | 5 | 以下 | 35 | 以上 |  | ○
エーテル | 鉄道車両用難燃フォーム | 451N | 35 | ± | 2 | 147 | ± | 19.6 | 78.4 | 以上 | 150 | 以上 | 49 | 以上 | 6 | 以下 | 5 | 以下 | 35 | 以上 |  | ○
エーテル | 鉄道車両用難燃フォーム | 500N | 43 | ± | 2 | 107.8 | ± | 19.6 | 68.6 | 以上 | 150 | 以上 | 39.2 | 以上 | 6 | 以下 | 5 | 以下 | 35 | 以上 |  | ○
エーテル | 鉄道車両用難燃フォーム | 650N | 55 | ± | 2 | 196 | ± | 19.6 | 78.4 | 以上 | 100 | 以上 | 39.2 | 以上 | 6 | 以下 | 5 | 以下 | 35 | 以上 |  | ○
エーテル | 鉄道車両用難燃フォーム | 403NA | 30 | ± | 2 | 147 | ± | 19.6 | 78.4 | 以上 | 150 | 以上 | 49 | 以上 | 6 | 以下 | 5 | 以下 | 40 | 以上 |  | ○
エーテル | 鉄道車両用難燃フォーム | 453NA | 35 | ± | 2 | 117.6 | ± | 19.6 | 78.4 | 以上 | 130 | 以上 | 49 | 以上 |  | 以下 | 5 | 以下 | 40 | 以上 |  | ○
エーテル | 鉄道車両用難燃フォーム | 503NA | 40 | ± | 3 | 147 | ± | 19.6 | 78.4 | 以上 | 150 | 以上 | 49 | 以上 | 6 | 以下 | 5 | 以下 | 45 | 以上 |  | ○
エーテル | 鉄道車両用難燃フォーム | 603NA | 50 | ± | 3 | 147 | ± | 19.6 | 78.4 | 以上 | 150 | 以上 | 49 | 以上 | 6 | 以下 | 5 | 以下 | 45 | 以上 |  | ○
エーテル | 鉄道車両用難燃フォーム | S606N | 50 | ± | 2 | 307.7 | 以上 |  | 147 | 以上 | 130 | 以上 | 68.6 | 以上 | 15 | 以下 | 6 | 以下 | 35 | 以上 |  | ○ | [9 empty] | 半硬質 |  | 硬さのデータはＮ／cm^2
エーテル | その他フォーム | 303 | 20 | ± | 2 | 98 | ± | 19.6 | 78.4 | 以上 | 150 | 以上 | 39.2 | 以上 | 6 | 以下 | 5 | 以下 | 40 | 以上 | [11 empty] | 高通気性・高弾性
エーテル | その他フォーム | 304HE | 20 | ± | 2 | 78.4 | ± | 19.6 | 78.4 | 以上 | 200 | 以上 | 49 | 以上 | 5 | 以下 | 5 | 以下 | 35 | 以上 | [11 empty] | 高伸度フォーム
エーテル | その他フォーム | 330MT | 23 | ± | 2 | 39.2 | ± | 19.6 | 39.2 | 以上 | 90 | 以上 | 9.8 | 以上 | 15 | 以下 | 10 | 以下 | 15 | 以上 | [12 empty] | ウェルダー用
エーテル | その他フォーム | 540MT | 44 | ± | 3 | 88.2 | ± | 19.6 | 68.6 | 以上 | 100 | 以上 | 19.6 | 以上 | 10 | 以下 | 6 | 以下 | 13 | 以上 | [12 empty] | ウェルダー用
エーテル | その他フォーム | 340F | 24 | ± | 2 | 137.2 | ± | 19.6 | 68.6 | 以上 | 80 | 以上 | 19.6 | 以上 | 5 | 以下 | 5 | 以下 | 40 | 以上 | [12 empty] | 熱成形用
エーテル | その他フォーム | 342F | 24 | ± | 2 | 137.2 | ± | 19.6 | 68.6 | 以上 | 80 | 以上 | 19.6 | 以上 | 5 | 以下 | 5 | 以下 | 40 | 以上 | [11 empty] | 難黄変 | 熱成形用
エーテル | その他フォーム | 281SP | 18 | ± | 1 | 98 | ± | 19.6 | 58.8 | 以上 | 110 | 以上 | 39.2 | 以上 | 6 | 以下 | 5 | 以下 | 35 | 以上 | [12 empty] | シースポンジ クリーナー用
エーテル | その他フォーム | 281K | 18 | ± | 1 | 98 | ± | 19.6 | 68.6 | 以上 | 130 | 以上 | 39.2 | 以上 | 6 | 以下 | 5 | 以下 | 35 | 以上 | [11 empty] | 抗菌タイプ
エーテル | その他フォーム | 281KSP | 18 | ± | 1 | 98 | ± | 19.6 | 58.8 | 以上 | 110 | 以上 | 39.2 | 以上 | 6 | 以下 | 5 | 以下 | 35 | 以上 | [11 empty] | 抗菌タイプ | シースポンジ
エーテル | フレームラミネートフォーム | 310TL | 21 | ± | 2 | 98 | ± | 19.6 | 98 | 以上 | 180 | 以上 | 49 | 以上 | 6 | 以下 | 5 | 以下 | 25 | 以上
エーテル | フレームラミネートフォーム | 400TLS | 30 | ± | 2 | 107.8 | ± | 19.6 | 78.4 | 以上 | 160 | 以上 | 49 | 以上 | 6 | 以下 | 5 | 以下 | 40 | 以上 | [11 empty] | 高弾性ソフトタイプ
エーテル | フレームラミネートフォーム | 300TLN | 20 | ± | 2 | 78.4 | ± | 19.6 | 58.8 | 以上 | 130 | 以上 | 29.4 | 以上 | 8 | 以下 | 6 | 以下 | 30 | 以上 | [11 empty] | 難燃タイプ
エーテル | フレームラミネートフォーム | 301LN | 20 | ± | 2 | 98 | ± | 19.6 | 58.8 | 以上 | 130 | 以上 | 29.4 | 以上 | 8 | 以下 | 6 | 以下 | 30 | 以上 | [11 empty] | 難燃タイプ
エーテル | フレームラミネートフォーム | 310TLN | 21 | ± | 2 | 88.2 | ± | 19.6 | 98 | 以上 | 180 | 以上 | 49 | 以上 | 6 | 以下 | 5 | 以下 | 25 | 以上 | [11 empty] | 難燃タイプ
エーテル | フレームラミネートフォーム | 320TLN | 22 | ± | 2 | 78.4 | ± | 19.6 | 68.6 | 以上 | 160 | 以上 | 29.4 | 以上 | 6 | 以下 | 5 | 以下 | 25 | 以上 | [11 empty] | 難燃タイプ
エーテル | フレームラミネートフォーム | 329TLN | 22 | ± | 2 | 98 | ± | 19.6 | 78.4 | 以上 | 160 | 以上 | 39.2 | 以上 | 6 | 以下 | 5 | 以下 | 30 | 以上 | [11 empty] | 難燃タイプ
エーテル | フレームラミネートフォーム | 447TLN | 24 | ± | 2 | 98 | ± | 19.6 | 78.4 | 以上 | 160 | 以上 | 39.2 | 以上 | 6 | 以下 | 5 | 以下 | 30 | 以上 | [11 empty] | 難燃タイプ
エーテル | フレームラミネートフォーム | 448TLN | 24 | ± | 2 | 98 | ± | 19.6 | 78.4 | 以上 | 160 | 以上 | 392 | 以上 | 6 | 以下 | 5 | 以下 | 30 | 以上 | [11 empty] | 難燃タイプ、耐熱タイプ
エーテル | フレームラミネートフォーム | 351TLN | 25 | ± | 2 | 107.8 | ± | 19.6 | 78.4 | 以上 | 160 | 以上 | 49 | 以上 | 8 | 以下 | 6 | 以下 | 40 | 以上 | [11 empty] | 難燃タイプ、耐熱タイプ
エーテル | フレームラミネートフォーム | 401TLN | 30 | ± | 2 | 117.6 | ± | 19.6 | 78.4 | 以上 | 160 | 以上 | 49 | 以上 | 6 | 以下 | 5 | 以下 | 40 | 以上 | [11 empty] | 難燃タイプ、耐熱タイプ
エーテル | フレームラミネートフォーム | 451TLN | 35 | ± | 2 | 137.2 | ± | 19.6 | 78.4 | 以上 | 160 | 以上 | 49 | 以上 | 6 | 以下 | 5 | 以下 | 40 | 以上 | [11 empty] | 難燃タイプ、耐熱タイプ
エーテル | 半硬質フォーム | S435N | 33 | ± | 3 | 523.124 | 以上 |  | 88.2 | 以上 | 30 | 以上 | 44.1 | 以上 |  |  |  |  | 20 | 以上 | ○ | [12 empty] | 硬さのデータはＮ／cm^2
エーテル | 半硬質フォーム | TK33N | 33 | ± | 3 | 523.124 | 以上 |  | 147 | 以上 | 50 | 以上 | 58.8 | 以上 |  |  |  |  | 25 | 以上 | ○ | [10 empty] | 耐摩耗性 |  | 硬さのデータはＮ／cm^2
エーテル | 半硬質フォーム | SKVN | 36 | ± | 2 | 615.44 | 以上 |  | 88.2 | 以上 | 20 | 以上 | 34.3 | 以上 |  |  | 30 | 以下 | 20 | 以上 | ○ | [10 empty] | 耐摩耗性 |  | 硬さのデータはＮ／cm^2
エーテル | 半硬質フォーム | S505N | 40 | ± | 3 | 307.72 | 以上 |  | 176.4 | 以上 | 80 | 以上 | 19.6 | 以上 |  |  | 5 | 以下 | 35 | 以上 | ○ | [10 empty] | 耐摩耗性 |  | 硬さのデータはＮ／cm^2
エーテル | 半硬質フォーム | S601 | 50 | ± | 3 | 1846.32 | 以上 |  | 147 | 以上 | 20 | 以上 | 49 | 以上 | [17 empty] | 高硬度タイプ |  | 硬さのデータはＮ／cm^2
エーテル | 半硬質フォーム | S604N | 50 | ± | 3 | 307.72 | ± | 92.3 | 176.4 | 以上 | 80 | 以上 | 19.6 | 以上 |  |  | 5 | 以下 | 35 | 以上 | ○ | [12 empty] | 硬さのデータはＮ／cm^2
エーテル | 半硬質フォーム | S705HN | 60 | ± | 4 | 615.44 | 以上 |  | 176.4 | 以上 | 50 | 以上 | 19.6 | 以上 |  |  | 10 | 以下 | 35 | 以上 | ○ | [12 empty] | 硬さのデータはＮ／cm^2
エーテル | 半硬質フォーム | S701 | 65 | ± | 5 | 2000.18 | 以上 |  | 166.6 | 以上 | 20 | 以上 | 78.4 | 以上 | [17 empty] | 衝撃吸収 |  | 硬さのデータはＮ／cm^2
エーテル | 半硬質フォーム | NP915 | 33 | ± | 3 | 523.124 | 以上 |  | 88.2 | 以上 | 20 | 以上 | 39.2 | 以上 |  |  |  |  | 20 | 以上 | [12 empty] | 熱成形用 | 硬さのデータはＮ／cm^2
エーテル | 衝撃吸収フォーム | 800EA | 70 | ± | 5 | 147 | ± | 19.6 | 147 | 以上 | 150 | 以上 | 58.8 | 以上 | 3 | 以下 | 3 | 以下 | 20 | 以下 | [11 empty] | 高硬度タイプ
エーテル | 衝撃吸収フォーム | 805EA | 70 | ± | 5 | 58.8 | ± | 19.6 | 78.4 | 以上 | 150 | 以上 | 39.2 | 以上 | 3 | 以下 | 3 | 以下 | 20 | 以下 | [11 empty] | 低硬度タイプ
エーテル | 衝撃吸収フォーム | 900EA | 80 | ± | 5 | 39.2 | ± | 19.6 | 19.6 | 以上 | 150 | 以上 | 9.8 | 以上 | 3 | 以下 | 3 | 以下 | 20 | 以下
エステル | 汎用タイプ | 38M4 | 28 | ± | 3 |  |  |  | 98 | 以上 | 150 | 以上 |  |  | 8 | 以下 | [10 empty] | DBL |  | 30 | ～ | 40
エステル | 汎用タイプ | 40M3 | 30 | ± | 3 |  |  |  | 98 | 以上 | 150 | 以上 |  |  | 8 | 以下 | [10 empty] | YE |  | 25 | ～ | 35
エステル | 汎用タイプ | 40H2 | 30 | ± | 3 |  |  |  | 98 | 以上 | 150 | 以上 |  |  | 8 | 以下 | [10 empty] | WH,GR,BK,BL |  | 23 | ～ | 33
エステル | 汎用タイプ | 40M5 | 30 | ± | 3 |  |  |  | 98 | 以上 | 150 | 以上 |  |  | 8 | 以下 | [10 empty] | BK |  | 37 | ～ | 47
エステル | 高密度タイプ | 67M8U | 57 | ± | 5 |  |  |  | 98 | 以上 | 100 | 以上 | [14 empty] | BK
エステル | 高強度タイプ | 42M2 | 32 | ± | 3 |  |  |  | 147 | 以上 | 200 | 以上 |  |  | 8 | 以下 | [10 empty] | PK,GN |  | 23 | ～ | 33
エステル | 低通気タイプ | 40H4C | 30 | ± | 3 |  |  |  | 98 | 以上 | 150 | 以上 |  |  | 8 | 以下 | [10 empty] | YE |  | 30 | ～ | 40
エステル | 低燃焼タイプ | 38M4U | 28 | ± | 3 |  |  |  | 68.6 | 以上 | 100 | 以上 | [10 empty] | HF-2 |  |  |  | BK |  | 30 | ～ | 40
エステル | 低燃焼タイプ | 44M4U | 34 | ± | 3 |  |  |  | 68.6 | 以上 | 100 | 以上 | [10 empty] | HF-1 |  |  |  | BK |  | 30 | ～ | 40
エステル | 抗菌剤添加タイプ | 38M4K | 28 | ± | 3 |  |  |  | 117.6 | 以上 | 200 | 以上 |  |  | 8 | 以下 | [10 empty] | PK,LGN |  | 30 | ～ | 40
エステル | 脱膜タイプ | 40R15 |  | ± |  |  |  |  | 98 | 以上 | 150 | 以上 | [14 empty] | BK |  | 12 | ～ | 18
エステル | 脱膜タイプ | 40R25 |  | ± |  |  |  |  | 98 | 以上 | 150 | 以上 | [14 empty] | BK |  | 22 | ～ | 28
エステル | 脱膜タイプ | 40R45 |  | ± |  |  |  |  | 147 | 以上 | 250 | 以上 | [14 empty] | BK |  | 40 | ～ | 50
エステル | 脱膜タイプ | 40R50 |  | ± |  |  |  |  | 147 | 以上 | 250 | 以上 | [14 empty] | WH |  | 45 | ～ | 55

## 東洋クオリティワン
メーカー | 東洋クオリティワン
分類 | メーカー分類タイプ | 品種 | 密度 |  |  | 硬さ |  |  | 引張り強さ |  | 伸び |  | 引裂強さ |  | 圧縮残留歪 |  | 繰返し圧縮残留歪 |  | 反発弾性 |  | 難燃性 | [5 empty] | 色 | 通気性 |  | セル数 | 特長 | 用途 | 事務局補足
|  |  | Kg／立方ｍ |  |  | N/314平方cm |  |  | kPa |  | ％ |  | Ｎ／cm |  | ％ |  | ％ |  | ％ |  | MVSS | A-A | UL94 | FAR25･853 | 防炎協 | ASTM |  | ml／平方cm／s |  | 個／25mm
エーテル | グリーンライト・汎用タイプ | ML | 13.8 | ± | 1 | 74 | ± | 15 | 49 | 以上 | 100 | 以上 | 2.9 | 以上 | 10 | 以下 |  | 以下 |  | 以上
エーテル | グリーンライト・汎用タイプ | AO | 14.5 | ± | 1 | 83 | ± | 15 | 59 | 以上 | 120 | 以上 | 3.9 | 以上 | 10 | 以下 |  | 以下 |  | 以上
エーテル | グリーンライト・汎用タイプ | AS | 14.5 | ± | 1.5 | 64 | ± | 15 | 59 | 以上 | 140 | 以上 | 3.9 | 以上 | 10 | 以下 |  | 以下 |  | 以上
エーテル | グリーンライト・汎用タイプ | MS | 16 | ± | 1 | 83 | ± | 15 | 49 | 以上 | 120 | 以上 | 3.9 | 以上 | 8 | 以下 | 5 | 以下 |  | 以上
エーテル | グリーンライト・汎用タイプ | MF | 18 | ± | 1 | 93 | ± | 15 | 59 | 以上 | 120 | 以上 | 3.9 | 以上 | 6 | 以下 | 5 | 以下 |  | 以上
エーテル | グリーンライト・汎用タイプ | MR | 20 | ± | 1 | 88 | ± | 20 | 78 | 以上 | 150 | 以上 | 3.9 | 以上 | 5 | 以下 |  | 以下 |  | 以上
エーテル | グリーンライト・汎用タイプ | M | 20 | ± | 1 | 108 | ± | 20 | 78 | 以上 | 120 | 以上 | 3.9 | 以上 | 5 | 以下 | 5 | 以下 |  | 以上
エーテル | グリーンライト・汎用タイプ | EM | 22 | ± | 1.5 | 118 | ± | 20 | 78 | 以上 | 120 | 以上 | 3.9 | 以上 | 5 | 以下 | 5 | 以下 |  | 以上
エーテル | グリーンライト・汎用タイプ | EF | 24 | ± | 1 | 127 | ± | 20 | 78 | 以上 | 130 | 以上 | 3.9 | 以上 | 5 | 以下 | 5 | 以下 |  | 以上
エーテル | グリーンライト・高硬度タイプ | AM | 16 | ± | 1 | 113 | ± | 22 | 69 | 以上 | 12 | 以上 | 2.1 | 以上 | 7 | 以下 |  | 以下 |  | 以上
エーテル | グリーンライト・高硬度タイプ | BI | 17 | ± | 2 | 123 | ± | 20 | 69 | 以上 | 100 | 以上 | 3.4 | 以上 | 10 | 以下 | 7 | 以下 |  | 以上
エーテル | グリーンライト・高硬度タイプ | CM | 18 | ± | 1.5 | 123 | ± | 22 | 69 | 以上 | 120 | 以上 | 2.1 | 以上 | 7 | 以下 | 5 | 以下 |  | 以上
エーテル | グリーンライト・高硬度タイプ | BJ | 19 | +1.5-1 |  | 127 | +20-10 |  | 78 | 以上 | 110 | 以上 | 3.9 | 以上 | 6 | 以下 |  | 以下 |  | 以上
エーテル | グリーンライト・高硬度タイプ | CO | 20 | ± | 1.5 | 147 | 以上 |  | 78 | 以上 | 120 | 以上 | 4.9 | 以上 | 6 | 以下 | 5 | 以下 |  | 以上
エーテル | グリーンライト・高硬度タイプ | CS | 23 | ± | 1.5 | 157 | ± | 20 | 98 | 以上 | 120 | 以上 | 4.9 | 以上 | 5 | 以下 | 5 | 以下 |  | 以上
エーテル | グリーンライト・高硬度タイプ | EO | 24 | ± | 1 | 132 | +20-10 |  | 78 | 以上 | 150 | 以上 | 3.9 | 以上 | 8 | 以下 | 5 | 以下 |  | 以上
エーテル | グリーンライト・高硬度タイプ | GU | 27 | ± | 2 | 245 | ± | 29 | 98 | 以上 | 100 | 以上 | 5.9 | 以上 | 5 | 以下 | 5 | 以下 |  | 以上
エーテル | グリーンライト・高硬度タイプ | GQ | 32 | ± | 1.5 | 216 | ± | 20 | 108 | 以上 | 110 | 以上 | 4.9 | 以上 | 5 | 以下 | 5 | 以下 |  | 以上
エーテル | グリーンライト・高硬度タイプ | GE | 25 | ± | 1.5 | 157 | ± | 20 | 78 | 以上 | 100 | 以上 | 2.9 | 以上 | 8 | 以下 |  | 以下 |  | 以上
エーテル | グリーンライト・高硬度タイプ | HU | 35 | ± | 2 | 147 | ± | 20 | 78 | 以上 | 120 | 以上 | 3.9 | 以上 | 5 | 以下 | 5 | 以下 |  | 以上 | ○
エーテル | グリーンライト・ソフトタイプ | SSL | 15 | ± | 1.5 | 44 | ± | 15 | 39 | 以上 | 150 | 以上 | 2.5 | 以上 | 10 | 以下 |  | 以下 |  | 以上
エーテル | グリーンライト・ソフトタイプ | FS | 17 | ± | 2 | 54 | +10-5 |  | 49 | 以上 | 120 | 以上 | 5.9 | 以上 | 8 | 以下 | 6 | 以下 | 40 | 以上
エーテル | グリーンライト・ソフトタイプ | HSL | 19 | ± | 2 | 29 | ± | 5 | 59 | 以上 | 200 | 以上 | 2.9 | 以上 | 10 | 以下 |  | 以下 |  | 以上
エーテル | グリーンライト・ソフトタイプ | MCF | 20 | ± | 2 | 20 | +5-10 |  | 59 | 以上 | 200 | 以上 | 2.9 | 以上 | 10 | 以下 |  | 以下 |  | 以上
エーテル | グリーンライト・ソフトタイプ | CT | 20 | ± | 1.5 | 44 | ± | 15 | 34 | 以上 | 150 | 以上 | 2.5 | 以上 | 10 | 以下 |  | 以下 |  | 以上
エーテル | グリーンライト・ソフトタイプ | RLS | 20 | ± | 1 | 69 | ± | 15 | 49 | 以上 | 130 | 以上 | 2.5 | 以上 | 6 | 以下 | 5 | 以下 | 40 | 以上
エーテル | グリーンライト・ラバーライク | KM | 26 | ± | 1.5 | 118 | ± | 20 | 78 | 以上 | 150 | 以上 | 3.9 | 以上 | 4 | 以下 | 4 | 以下 |  | 以上
エーテル | グリーンライト・ラバーライク | HJ | 31 | ± | 1.5 | 137 | ± | 20 | 98 | 以上 | 120 | 以上 | 4.4 | 以上 | 3 | 以下 | 2 | 以下 | 45 | 以上
エーテル | グリーンライト・ラバーライク | HM | 30 | ± | 2 | 108 | ± | 20 | 78 | 以上 | 150 | 以上 | 3.9 | 以上 | 5 | 以下 | 5 | 以下 | 40 | 以上
エーテル | グリーンライト・ラバーライク | HF | 33 | ± | 2 | 127 | ± | 20 | 78 | 以上 | 150 | 以上 | 3.9 | 以上 | 3 | 以下 | 3 | 以下 | 40 | 以上
エーテル | グリーンライト・ラバーライク | HFH | 35 | ± | 2 | 147 | ± | 20 | 78 | 以上 | 140 | 以上 | 3.9 | 以上 | 6 | 以下 |  | 以下 |  | 以上
エーテル | グリーンライト・ラバーライク | HK | 33 | ± | 2 | 162 | ± | 20 | 69 | 以上 | 120 | 以上 | 2.9 | 以上 | 5 | 以下 | 5 | 以下 | 40 | 以上
エーテル | グリーンライト・ラバーライク | IM | 38 | ± | 2 | 132 | ± | 20 | 49 | 以上 | 120 | 以上 | 2.5 | 以上 | 5 | 以下 | 5 | 以下 | 40 | 以上
エーテル | グリーンライト・ラバーライク | HR | 43 | ± | 3 | 132 | ± | 20 | 49 | 以上 | 120 | 以上 | 2.9 | 以上 | 5 | 以下 | 5 | 以下 | 40 | 以上
エーテル | グリーンライト・ラバーライク | QL | 76 | ± | 3 | 274 | ± | 29 | 147 | 以上 | 120 | 以上 | 4.9 | 以上 | 4 | 以下 |  | 以下 |  | 以上
エーテル | グリーンライト・半硬質タイプ | HP | 30 | ± | 2 | 78 | ± | 15 | 98 | 以上 | 60 | 以上 | 4.9 | 以上 | 8 | 以下 |  | 以下 |  | 以上 | [12 empty] | 硬さ50mm×100mm×100mmにて測定
エーテル | グリーンライト・半硬質タイプ | QD | 40 | ± | 2 | 78 | +20-10 |  | 78 | 以上 | 50 | 以上 | 2.9 | 以上 | 15 | 以下 |  | 以下 |  | 以上 | [12 empty] | 硬さ50mm×100mm×100mmにて測定
エーテル | グリーンライト・半硬質タイプ | QA | 50 | +5-3 |  | 113 | ± | 10 | 176 | 以上 | 50 | 以上 | 4.9 | 以上 | 4 | 以下 |  | 以下 |  | 以上 | [12 empty] | 硬さ50mm×100mm×100mmにて測定
エーテル | グリーンライト・難燃性(MVSSｸﾞﾚｰﾄﾞ) | NE | 20 | ± | 1 | 83 | ± | 15 | 59 | 以上 | 120 | 以上 | 2.9 | 以上 | 10 | 以下 | 5 | 以下 | 35 | 以上 | ○
エーテル | グリーンライト・難燃性(MVSSｸﾞﾚｰﾄﾞ) | ECN | 22 | ± | 1.5 | 98 | ± | 15 | 59 | 以上 | 80 | 以上 | 2.9 | 以上 | 8 | 以下 |  | 以下 |  | 以上 | ○
エーテル | グリーンライト・難燃性(MVSSｸﾞﾚｰﾄﾞ) | FON | 25 | ± | 2 | 98 | ± | 20 | 78 | 以上 | 150 | 以上 | 3.9 | 以上 | 8 | 以下 |  | 以下 | 35 | 以上 | ○
エーテル | グリーンライト・難燃性(MVSSｸﾞﾚｰﾄﾞ) | KEN | 25 | ± | 2 | 127 | ± | 20 | 98 | 以上 | 120 | 以上 | 4.9 | 以上 | 6 | 以下 | 4 | 以下 | 40 | 以上 | ○
エーテル | グリーンライト・難燃性(MVSSｸﾞﾚｰﾄﾞ) | GKN | 25 | ± | 2 | 147 | ± | 20 | 78 | 以上 | 120 | 以上 | 4.9 | 以上 | 5 | 以下 |  | 以下 | 35 | 以上 | ○
エーテル | グリーンライト・難燃性(UL94) | NT | 23 | ± | 2 | 98 | ± | 20 | 78 | 以上 | 100 | 以上 | 3.9 | 以上 | 12 | 以下 |  | 以下 |  | 以上 |  |  | HF-1
エーテル | グリーンライト・難燃性(UL94) | NK | 28 | ± | 2 | 83 | ± | 15 | 69 | 以上 | 120 | 以上 | 3.9 | 以上 |  | 以下 |  | 以下 |  | 以上 |  |  | HF-1
エーテル | グリーンライト・難燃性(A-A規格) | HWN | 35 | ± | 3 | 147 | ± | 20 | 59 | 以上 | 120 | 以上 | 2.9 | 以上 | 7 | 以下(常温) | 5 | 以下 |  | 以上 |  | 20t
エーテル | グリーンライト・難燃性(A-A規格) | NR | 43 | ± | 3 | 127 | ± | 20 | 78 | 以上 | 150 | 以上 | 2.9 | 以上 | 8 | 以下 | 5 | 以下 | 35 | 以上 |  | 20t
エーテル | グリーンライト・難燃性(A-A規格) | IKN | 50 | ± | 3 | 98 | ± | 20 | 78 | 以上 | 100 | 以上 | 2.9 | 以上 | 15 | 以下(常温) |  | 以下 |  | 以上 |  | 20t
エーテル | グリーンライト・難燃性(A-A規格) | IIN | 55 | ± | 3 | 196 | ± | 29 | 78 | 以上 | 100 | 以上 | 2.9 | 以上 | 15 | 以下(常温) |  | 以下 |  | 以上 |  | 20t
エーテル | グリーンライト・難燃性(A-A規格) | MH7 | 45 | ± | 2 | 137 | ± | 20 | 78 | 以上 | 75 | 以上 | 3.4 | 以上 | 7 | 以下 | 5 | 以下 | 50 | 以上 |  | 100t
エーテル | グリーンライト・難燃性(A-A規格) | MH20 | 55 | ± | 5 | 150 | ± | 20 | 78 | 以上 | 80 | 以上 | 3.9 | 以上 | 7 | 以下 | 3 | 以下 | 55 | 以上 |  | 100t
エーテル | グリーンライト・難燃性(FAR25･853) | GSⅡ | 45 | ± | 3 | 98 | ± | 20 | 69 | 以上 | 150 | 以上 | 3.9 | 以上 | 10 | 以下(常温) | 8 | 以下 | 25 | 以上 |  |  |  | ○
エーテル | グリーンライト・難燃性(日本防炎協会) | EHN | 28 | ± | 1.5 | 98 | ± | 15 | 59 | 以上 | 80 | 以上 | 2.9 | 以上 | 5 | 以下 | 3 | 以下 |  | 以上 |  |  |  |  | ○
エーテル | グリーンライト・難燃性(日本防炎協会) | GQNV | 32 | ± | 1.5 | 216 | ± | 20 | 108 | 以上 | 110 | 以上 | 4.9 | 以上 | 5 | 以下(常温) | 5 | 以下 |  | 以上 |  |  |  |  | ○
エーテル | 特殊機能フォーム・抗菌タイプ | AOC | 14.5 | ± | 1 | 83 | ± | 15 | 59 | 以上 | 120 | 以上 | 3.9 | 以上 | 10 | 以下 |  | 以下 |  | 以上
エーテル | 特殊機能フォーム・抗菌タイプ | MSF | 16 | ± | 1 | 83 | ± | 15 | 49 | 以上 | 120 | 以上 | 3.9 | 以上 | 8 | 以下 |  | 以下 |  | 以上
エーテル | 特殊機能フォーム・抗菌タイプ | GQV | 32 | ± | 1.5 | 216 | ± | 20 | 108 | 以上 | 110 | 以上 | 4.9 | 以上 | 5 | 以下 | 5 | 以下 |  | 以上
エーテル | 特殊機能フォーム・高通気タイプ | MSD | 16 | ± | 1 | 64 | ± | 15 | 49 | 以上 | 120 | 以上 | 3.9 | 以上 | 6 | 以下 |  | 以下 |  | 以上 | [7 empty] | 100 | 以上(10t)
エーテル | 特殊機能フォーム・高通気タイプ | EMD | 21 | ± | 1 | 93 | ± | 20 | 88 | 以上 | 200 | 以上 | 5.9 | 以上 | 5 | 以下 |  | 以下 | 42 | 以上 | [7 empty] | 85 | 以上(20t)
エーテル | 特殊機能フォーム・高通気タイプ | EFR | 24 | ± | 1 | 127 | +20-15 |  | 78 | 以上 | 100 | 以上 | 3.9 | 以上 | 5 | 以下 |  | 以下 |  | 以上 | [7 empty] | 80 | 以上(20t)
エーテル | 特殊機能フォーム・高通気タイプ | FT | 25 | ± | 2 | 142 | +15-10 |  | 59 | 以上 | 80 | 以上 | 3.9 | 以上 | 5 | 以下 | 3 | 以下 |  | 以上 | [7 empty] | 70 | 以上(10t)
エーテル | 特殊機能フォーム・高通気タイプ | GG | 28 | ± | 1.5 | 123 | ± | 20 | 78 | 以上 | 150 | 以上 | 2.9 | 以上 | 6 | 以下 |  | 以下 | 45 | 以上 | [7 empty] | 95 | 以上(20t)
エーテル | 特殊機能フォーム・低通気タイプ | HDZ | 23 | ± | 2 | 69 | ± | 15 | 69 | 以上 | 220 | 以上 | 3.9 | 以上 | 10 | 以下 |  | 以下 |  | 以上 | ○ | [6 empty] | 40 | 以下(10t)
エーテル | 特殊機能フォーム・低通気タイプ | HDF | 23 | ± | 2 | 88 | ± | 20 | 69 | 以上 | 180 | 以上 | 3.9 | 以上 | 10 | 以下 |  | 以下 |  | 以上 | ○ | [6 empty] | 20 | 以下(10t)
エーテル | 特殊機能フォーム・低通気タイプ | CLA | 24 | ± | 2 | 65 | 以上 |  | 78 | 以上 | 80 | 以上 | 3.9 | 以上 | 10 | 以下 |  | 以下 |  | 以上 | [7 empty] | 30 | 以下(10t) |  |  |  | Fタイプ硬度計使用
エーテル | 特殊機能フォーム・低通気タイプ | CLN | 25 | ± | 1.5 | 60 | 以上 |  | 78 | 以上 | 80 | 以上 | 3.9 | 以上 | 10 | 以下 |  | 以下 |  | 以上 | ○ | [6 empty] | 30 | 以下(10t) |  |  |  | Fタイプ硬度計使用
エーテル | 特殊機能フォーム・低通気タイプ | HDE | 32 | ± | 2 | 127 | ± | 20 | 88 | 以上 | 170 | 以上 | 6.9 | 以上 | 10 | 以下 |  | 以下 |  | 以上 | ○ | [6 empty] | 10 | 以下(10t)
エーテル | 特殊機能フォーム・低通気タイプ | HDB | 42 | ± | 2 | 147 | ± | 20 | 118 | 以上 | 220 | 以上 | 6.3 | 以上 | 5 | 以下 |  | 以下 |  | 以上 | ○ | [6 empty] | 10 | 以下(10t)
エーテル | 特殊機能フォーム・低通気タイプ | HDP | 55 | ± | 2 | 147 | ± | 15 | 78 | 以上 | 150 | 以上 | 3.9 | 以上 | 5 | 以下 |  | 以下 |  | 以上 | ○ | [6 empty] | 20 | 以下(10t)
エーテル | 特殊機能フォーム・低反発タイプ | BO | 48 | ± | 3 | 20 | ± | 5 | 69 | 以上 | 150 | 以上 | 3.9 | 以上 | 7 | 以下 |  | 以下 | 12 | 以上 | [12 empty] | 硬さ50mm×100mm×100mmにて測定
エーテル | 特殊機能フォーム・低反発タイプ | BZ10 | 55 | ± | 5 | 13 | ± | 5 | 60 | 以上 | 100 | 以上 | 2 | 以上 | 5 | 以下 |  | 以下 | 10 | 以上 | [12 empty] | 硬さ50mm×100mm×100mmにて測定
エーテル | 特殊機能フォーム・低反発タイプ | BZ1 | 55 | ± | 5 | 20 | ± | 5 | 60 | 以上 | 100 | 以上 | 2 | 以上 | 5 | 以下 |  | 以下 | 10 | 以上 | [12 empty] | 硬さ50mm×100mm×100mmにて測定
エーテル | 特殊機能フォーム・低反発タイプ | BZ2 | 55 | ± | 5 | 30 | ± | 5 | 80 | 以上 | 100 | 以上 | 4 | 以上 | 5 | 以下 |  | 以下 | 12 | 以上 | [12 empty] | 硬さ50mm×100mm×100mmにて測定
エーテル | グリーンシール(低通気・止水タイプ) | 50G | 30 | ± | 3 | 50 | ± | 10 | 49 | 以上 | 100 | 以上 |  | 以上 | 5 | 以下 |  | 以下 |  | 以上 | [12 empty] | 硬さ50mm×100mm×100mmにて測定
エーテル | グリーンシール(低通気・止水タイプ) | 70J | 40 | ± | 3 | 60 | ± | 10 | 80 | 以上 | 150 | 以上 |  | 以上 | 5 | 以下 |  | 以下 |  | 以上 | [12 empty] | 硬さ50mm×100mm×100mmにて測定
エーテル | 熱プレスフォーム | COP | 20 | ± | 1.5 | 137 | ± | 20 | 7.8 | 以上 | 120 | 以上 | 4.9 | 以上 | 6 | 以下 |  | 以下 |  | 以上 | [12 empty] | 50mm×100mm×100mmにて測定
エーテル | 熱プレスフォーム | DYP | 23 | ± | 2 | 127 | ± | 15 | 6.8 | 以上 | 120 | 以上 | 3.9 | 以上 | 7 | 以下 |  | 以下 |  | 以上 | [12 empty] | 50mm×100mm×100mmにて測定
エーテル | 熱プレスフォーム | JP | 32 | ± | 1.5 | 216 | ± | 20 | 107.8 | 以上 | 110 | 以上 | 4.9 | 以上 | 5 | 以下 |  | 以下 |  | 以上 | [12 empty] | 50mm×100mm×100mmにて測定
エーテル | フレームラミネートフォーム | FR20 | 20 | ± | 1.5 | 98 | ± | 20 | 78 | 以上 | 100 | 以上 | 3.9 | 以上 | 10 | 以下 |  | 以下 |  | 以上 | [12 empty] | 50mm×100mm×100mmにて測定
エーテル | フレームラミネートフォーム | DPNシリーズ | 見掛け密度 20、25、35、40のタイプあり（フォギング対策品） | [17 empty] | ○ | [11 empty] | 50mm×100mm×100mmにて測定
エーテル | フレームラミネートフォーム | LDN | 50 | ± | 3 | 98 | ± | 20 | 78 | 以上 | 60 | 以上 | 2.9 | 以上 | 15 | 以下(常温) |  | 以下 |  | 以上 | ○ | [11 empty] | 50mm×100mm×100mmにて測定
MDI | ノアフォーム(オールMDIフォーム) | 35S | 35 | ± | 3 | 40 | ± | 15 | 30 | 以上 | 80 | 以上 | 2 | 以上 | 10 | 以下 | 5 | 以下 | 50 | 以上 | ○
MDI | ノアフォーム(オールMDIフォーム) | 35H | 35 | ± | 3 | 100 | ± | 20 | 55 | 以上 | 80 | 以上 | 2 | 以上 | 10 | 以下 | 5 | 以下 | 50 | 以上 | ○
MDI | ノアフォーム(オールMDIフォーム) | 45S | 45 | ± | 4 | 70 | ± | 15 | 30 | 以上 | 80 | 以上 | 2 | 以上 | 10 | 以下 | 5 | 以下 | 50 | 以上 | ○
MDI | ノアフォーム(オールMDIフォーム) | 45H | 45 | ± | 4 | 140 | ± | 20 | 55 | 以上 | 80 | 以上 | 3 | 以上 | 10 | 以下 | 5 | 以下 | 50 | 以上 | ○
MDI | ノアフォーム(オールMDIフォーム) | 55S | 55 | ± | 5 | 70 | ± | 15 | 30 | 以上 | 80 | 以上 | 2 | 以上 | 10 | 以下 | 5 | 以下 | 50 | 以上 | ○
MDI | ノアフォーム(オールMDIフォーム) | 55H | 55 | ± | 5 | 220 | ± | 25 | 55 | 以上 | 80 | 以上 | 3 | 以上 | 10 | 以下 | 5 | 以下 | 50 | 以上 | ○
MDI | ノアフォーム(オールMDIフォーム) | 65S | 65 | ± | 5 | 60 | ± | 15 | 30 | 以上 | 80 | 以上 | 2 | 以上 | 10 | 以下 | 5 | 以下 | 50 | 以上 | ○
MDI | ノアフォーム(オールMDIフォーム) | 65H | 65 | ± | 5 | 200 | ± | 25 | 55 | 以上 | 80 | 以上 | 3 | 以上 | 10 | 以下 | 5 | 以下 | 50 | 以上 | ○
| 二次加工品・ラバタン | M | 60 | ± | 5 | 215 | +40-30 |  | 117 | 以上 | 150 | 以上 | 7.8 | 以上 | 30 | 以下 | [14 empty] | レギュラー
| 二次加工品・ラバタン | F | 70 | ± | 5 | 294 | +40-30 |  | 137 | 以上 | 120 | 以上 | 8.8 | 以上 | 30 | 以下 | [14 empty] | ハード
| 二次加工品・ラバタン | H | 110 | ± | 5 | 343 | +40-30 |  | 78 | 以上 | 100 | 以上 | 4.9 | 以上 | 30 | 以下 | [14 empty] | 超ハード
| 二次加工品・ラバタン | D | 96 | ± | 7 | 294 | +40-30 | [7 empty] | 10 | 以下 |  |  | 50 | 以上 | [7 empty] | 40 | 以上
| 二次加工品・NBフォーム | NB | 64 | ± | 8 |  |  |  | 78 | 以上 | 100 | 以上 | 4.4 | 以上 | 15 | 以下
| 二次加工品・ビニプライ | UNBビニプライ | [6 empty] | 245 | 以上 | 60 | 以上 | 3.9 | 以上 | [16 empty] | 基材NB。車材試験合格20t
| 二次加工品・ビニプライ | ビニプライ | [6 empty] | 294 | 以上 | 100 | 以上 | 3.9 | 以上 | [16 empty] | 基材NF。

## 東洋ゴム工業
メーカー | 東洋ゴム工業
分類 | メーカー分類タイプ | 品種 | 密度 |  |  | 硬さ |  |  | 引張り強さ |  | 伸び |  | 引裂強さ |  | 圧縮残留歪 |  | 繰返し圧縮残留歪 |  | 反発弾性 |  | 難燃性 | [5 empty] | 色 | 通気性 | セル数 |  | 特長 | 用途 | 事務局補足
|  |  | Kg／立方ｍ |  |  | N/314平方cm |  |  | kPa |  | ％ |  | Ｎ／cm |  | ％ |  | ％ |  | ％ |  | MVSS | A-A | UL94 | FAR25･853 | 防炎協 | ASTM |  | ml／平方cm／s | 個／25mm
エーテル | 一般フォーム | 333 | 16 | ± | 1.5 | 85 | ± | 15 | 70 | 以上 | 120 | 以上 |  |  | 6 | 以下 | [10 empty] | 白、イエロー、グレー |  |  |  | 汎用クッション材 | 家具、寝装、車輌、雑貨他 | 以下、特記なきフォームの色は白。
エーテル | 一般フォーム | 319 | 17.6 |  |  | 88 |  |  | 71 |  | 175 |  | 4 | [5 empty] | 41.3 | [8 empty] | 1.2
エーテル | 一般フォーム | 818 | 18 | ± | 1.5 | 100 | ± | 15 | 70 | 以上 | 100 | 以上 |  |  | 6 | 以下 | [10 empty] | 白、イエロー、グレー
エーテル | 一般フォーム | 380 | 20 | ± | 1.5 | 115 | ± | 20 | 80 | 以上 | 120 | 以上 |  |  | 5 | 以下
エーテル | 一般フォーム | 360S | 22 | ± | 2 | 115 | ± | 20 | 80 | 以上 | 120 | 以上 |  |  | 5 | 以下 | [10 empty] | 白、イエロー、グレー、グリーン、ピンク
エーテル | 一般フォーム | 360 | 24 | ± | 2 | 135 | ± | 25 | 80 | 以上 | 120 | 以上 |  |  | 5 | 以下
エーテル | 一般フォーム | 208 | 24 | ± | 2 | 135 | ± | 25 | 80 | 以上 | 120 | 以上 |  |  | 5 | 以下 | [10 empty] | グレー
エーテル | 一般フォーム | 370 | 25 | ± | 2 | 130 | ± | 20 | 80 | 以上 | 120 | 以上 |  |  | 5 | 以下
エーテル | 一般フォーム | HL | 34 | ± | 3 | 170 | ± | 35 | 70 | 以上 | 100 | 以上 |  |  | 5 | 以下
エーテル | 一般フォーム | 840 | 40 | ± | 3 | 220 | ± | 30 | 90 | 以上 | 120 | 以上 |  |  | 5 | 以下 | [10 empty] | 淡オレンジ
エーテル | 高硬度フォーム | SL-20 | 20 | ± | 2 | 140 | ± | 20 | 70 | 以上 | 100 | 以上 |  |  | 5 | 以下 | [14 empty] | 耐久性に優れた高硬度クッション材
エーテル | 高硬度フォーム | SL-25 | 25 | ± | 2 | 170 | ± | 20 | 70 | 以上 | 100 | 以上 | 3.5 |  | 5 | 以下 |  |  | 40 | [7 empty] | 白、グレー | 1
エーテル | 高硬度フォーム | EL-25 | 25 | ± | 2 | 200 | ± | 20 | 100 | 以上 | 100 | 以上 |  |  | 5 | 以下
エーテル | 高硬度フォーム | EL-30 | 30 | ± | 2 | 230 | ± | 20 | 100 | 以上 | 110 | 以上 |  |  | 5 | 以下
エーテル | 高硬度フォーム | EL-40 | 40 | ± | 2 | 300 | ± | 30 | 100 | 以上 | 110 | 以上 |  |  | 5 | 以下
エーテル | 高硬度フォーム | EL-50 | 50 | ± | 3 | 400 | ± | 30 | 100 | 以上 | 80 | 以上 |  |  | 5 | 以下
エーテル | ソフトタッチフォーム | 312 | 17 | ± | 1.5 | 55 | ± | 15 | 70 | 以上 | 150 | 以上 |  |  | 8 | 以下 | [14 empty] | 低硬度でドレープ性が良好なクッション材
エーテル | ソフトタッチフォーム | NES | 20 | ± | 2 | 20 | +20-10 |  | 50 | 以上 | 300 | 以上 |  |  | 7 | 以下
エーテル | ソフトタッチフォーム | 303 | 20 | ± | 2 | 60 | ± | 20 | 70 | 以上 | 150 | 以上 |  |  | 7 | 以下
エーテル | ソフトタッチフォーム | 304 | 30 | ± | 2 | 30 | ± | 20 | 30 | 以上 | 300 | 以上 |  |  | 5 | 以下
エーテル | ラバータッチフォーム | 624 | 24 | ± | 2 | 70 | ± | 25 | 70 | 以上 | 150 | 以上 |  |  | 5 | 以下 | [10 empty] | 卵黄色 |  |  |  | フォームラバーに近い弾性と優れたフィーリングを有し、ヒステリシスロス等の特性が良い耐久性の高いクッション材
エーテル | ラバータッチフォーム | 626 | 26 | ± | 2 | 90 | ± | 25 | 80 | 以上 | 150 | 以上 |  |  | 5 | 以下 | [10 empty] | オレンジ
エーテル | ラバータッチフォーム | 627 | 28 | ± | 2 | 110 | ± | 25 | 80 | 以上 | 120 | 以上 |  |  | 5 | 以下
エーテル | ラバータッチフォーム | FRS | 30 | ± | 2 | 130 | ± | 20 | 80 | 以上 | 150 | 以上 | 4 | 以上 | 5 | 以下 | 5 | 以下 | 45 | 以上
エーテル | ラバータッチフォーム | FS | 32 | ± | 3 | 110 | ± | 25 | 70 | 以上 | 120 | 以上 |  |  | 5 | 以下 | [10 empty] | オレンジ
エーテル | ラバータッチフォーム | FR | 35 | ± | 3 | 130 | ± | 20 | 70 | 以上 | 150 | 以上 |  |  | 3 | 以下 | [10 empty] | 淡桃色
エーテル | ラバータッチフォーム | 640 | 37 | ± | 3 | 160 | ± | 25 | 70 | 以上 | 120 | 以上 |  |  | 5 | 以下 | [10 empty] | オレンジ
エーテル | ラバータッチフォーム | 650 | 45 | ± | 3 | 150 | ± | 25 | 80 | 以上 | 110 | 以上 |  |  | 5 | 以下 | [10 empty] | オレンジ
エーテル | ラバータッチフォーム | UT-S | 45 | ± | 3 | 100 | ± | 20 | 80 | 以上 | 150 | 以上 | 4 | 以上 | 3 | 以下 | 3 | 以下 | 45 | 以上
エーテル | ラバータッチフォーム | UT | 50 | ± | 3 | 115 | ± | 25 | 90 | 以上 | 200 | 以上 | 4 | 以上 | 3 | 以下 | 3 | 以下 | 45 | 以上
エーテル | ラバータッチフォーム | UT-O | 52 | ± | 3 | 170 | ± | 20 | 80 | 以上 | 150 | 以上 | 4 | 以上 | 3 | 以下 | 3 | 以下 | 45 | 以上
エーテル | ラバータッチフォーム | 850 | 50 | ± | 3 | 120 | ± | 30 | 80 | 以上 | 120 | 以上 |  |  | 3 | 以下 | [10 empty] | 黄色
エーテル | ラバータッチフォーム | UBT | 50 | ± | 3 | 140 | ± | 25 | 90 | 以上 | 150 | 以上 |  |  | 3 | 以下 | [10 empty] | 濃黒色
エーテル | 半硬質フォーム | 506 | 32 | ± | 2 | 630 | 以上 |  | 90 | 以上 | 10 | 以上 |  |  | 45 | 以下 | [10 empty] | 淡黄土色 |  |  |  | 衝撃吸収性に優れたフォーム |  | 硬さのデータは予備圧縮なしの数値
エーテル | 半硬質フォーム | 517M | 34 | ± | 2 | 630 | 以上 |  | 90 | 以上 | 10 | 以上 |  |  | 50 | 以下 |  |  |  |  | ○ | [5 empty] | 淡青緑色
エーテル | 半硬質フォーム | 503 | 50 | ± | 5 | 600 | ± | 80 | 100 | 以上 | 50 | 以上 |  |  | 15 | 以下
エーテル | 半硬質フォーム | 508M | 50 | ± | 5 | 600 | ± | 80 | 100 | 以上 | 50 | 以上 |  |  | 15 | 以下 |  |  |  |  | ○ | [5 empty] | 淡青緑色
エーテル | 半硬質フォーム | 502 | 80 | ± | 5 | 1100 | ± | 200 | 100 | 以上 | 50 | 以上 |  |  | 15 | 以下
エーテル | 高弾性フォーム(HRフォーム) | HS38 | 38 | ± | 3 | 80 | ± | 20 | 80 | 以上 | 130 | 以上 |  |  | 8 | 以下 | [14 empty] | 優れたバネ特性を有し、高度なクッション性を要求される用途に適したフォーム
エーテル | 高弾性フォーム(HRフォーム) | HSS50 | 50 | ± | 5 | 180 | ± | 30 | 80 | 以上 | 100 | 以上 |  |  | 8 | 以下
エーテル | 前処理難燃フォーム | G-22 | 22 | ± | 2 | 115 | ± | 20 | 80 | 以上 | 120 | 以上 |  |  | 5 | 以下 | [8 empty] | ○ |  | ブルー |  |  |  | 種々の難燃規格に適合する巾広いラインアップを有します。（他にもグレードを用意しております。担当者までお問い合せ下さい。）
エーテル | 前処理難燃フォーム | GU-22 | 22 | ± | 2 | 110 | ± | 20 | 70 | 以上 | 100 | 以上 |  |  | 6 | 以下 | [6 empty] | HF-1(厚3mm以上) |  |  |  | グレー
エーテル | 前処理難燃フォーム | GU-28 | 28 | ± | 2 | 130 | ± | 25 | 80 | 以上 | 120 | 以上 |  |  | 6 | 以下 | [6 empty] | HF-1(厚3mm以上) |  |  |  | グレー
エーテル | 前処理難燃フォーム | 380M | 20 | ± | 2 | 90 | ± | 20 | 70 | 以上 | 120 | 以上 |  |  | 7 | 以下 |  |  |  |  | ○ | [5 empty] | ブルー
エーテル | 前処理難燃フォーム | 360HM | 25 | ± | 2 | 125 | ± | 25 | 70 | 以上 | 120 | 以上 |  |  | 6 | 以下 |  |  |  |  | ○ | [5 empty] | ブルー
エーテル | 前処理難燃フォーム | EL-30M | 30 | ± | 2 | 230 | ± | 20 | 100 | 以上 | 110 | 以上 |  |  | 5 | 以下 |  |  |  |  | ○ | [5 empty] | ブルー
エーテル | 前処理難燃フォーム | HA-35 | 35 | ± | 3 | 70 | ± | 15 | 80 | 以上 | 100 | 以上 |  |  | 8 | 以下 | [5 empty] | 難燃(100t)
エーテル | 前処理難燃フォーム | HA-50 | 50 | ± | 3 | 170 | ± | 20 | 120 | 以上 | 100 | 以上 |  |  | 8 | 以下 | [5 empty] | 難燃(100t)
エーテル | 前処理難燃フォーム | FRM | 35 | ± | 1.5 | 150 | ± | 15 | 100 | 以上 | 150 | 以上 |  |  | 3 | 以下 |  |  |  |  | ○ | [5 empty] | ブルー
エーテル | 前処理難燃フォーム | FSA | 32 | ± | 3 | 80 | ± | 15 | 70 | 以上 | 120 | 以上 |  |  | 5 | 以下 | [5 empty] | 準難燃性 |  |  |  |  | 白
エーテル | 前処理難燃フォーム | FTA | 45 | ± | 3 | 100 | ± | 20 | 70 | 以上 | 120 | 以上 |  |  | 5 | 以下 | [5 empty] | 準難燃性 |  |  |  |  | 白
エーテル | 後処理難燃フォーム | 5040 | 40 | +5-3 |  |  |  |  | 70 | 以上 | 80 | 以上 |  |  |  | 以下 | [6 empty] | HF-1 |  |  |  | グレー
エーテル | 後処理難燃フォーム | 2040 | 50 | ± | 5 |  |  |  | 80 | 以上 | 120 | 以上 |  |  |  | 以下 | [6 empty] | HF-1(厚6.5mm以下)･HBF(厚6.5mm以上) |  |  |  | グレー
エーテル | 後処理難燃フォーム | 1070 | 80 | ± | 10 |  |  |  | 80 | 以上 | 100 | 以上 |  |  |  | 以下 | [6 empty] | HF-1(厚3mm以上) |  |  |  | グレー
エーテル | 後処理難燃フォーム | 2070 | 80 | ± | 10 |  |  |  | 80 | 以上 | 120 | 以上 |  |  |  | 以下 | [6 empty] | HF-1 |  |  |  | グレー
エーテル | 吸音フォーム | LBM | 25 | ± | 2 | 105 | ± | 25 | 60 | 以上 | 120 | 以上 |  |  | 10 | 以下 | [9 empty] | SE | グレー |  |  |  | 特に低～中周波数領域の吸音性に優れたフォーム |  | 吸音材
エーテル | 吸音フォーム | LBU | 25 | ± | 2 | 120 | ± | 25 | 70 | 以上 | 100 | 以上 |  |  | 10 | 以下 | [6 empty] | HF-1 |  |  |  | グレー | [5 empty] | 吸音材
エーテル | 吸音フォーム | LBZ | 35 | ± | 2 | 130 | ± | 30 | 80 | 以上 | 120 | 以上 |  |  | 10 | 以下 | [6 empty] | HF-1 |  |  |  | グレー | [5 empty] | 吸音材
エーテル | フレームラミネート用フォーム | FLU-MF | 20 | ± | 2 | 100 | ± | 20 | 80 | 以上 | 120 | 以上 |  |  | 10 | 以下 |  |  |  |  | ○ | [9 empty] | 熱融着性に優れたフォーム
エーテル | フレームラミネート用フォーム | GMX-25 | 25 | ± | 2 | 110 | ± | 20 | 80 | 以上 | 150 | 以上 |  |  | 8 | 以下 |  |  |  |  | ○
エーテル | 特殊フォーム | 230A | 13 | ± | 2 | 60 | ± | 20 | 40 | 以上 | 70 | 以上 |  |  | 10 | 以下 | [15 empty] | 水耕栽培用フォーム
エーテル | 特殊フォーム | 911 | 20 | ± | 2 | 100 | ± | 15 | 70 | 以上 | 120 | 以上 |  |  | 6 | 以下 | [10 empty] | 濃黒色
エーテル | 特殊フォーム | 912 | 20 | ± | 2 | 70 | ± | 15 | 70 | 以上 | 150 | 以上 |  |  | 6 | 以下 | [10 empty] | 濃黒色
エーテル | 特殊フォーム | 3S | 20 | ± | 2 | 110 | ± | 20 | 40 | 以上 | 60 | 以上 |  |  | 6 | 以下 | [10 empty] | 白、イエローブルー、グリーン、ピンク |  |  |  | 海綿状フォーム
エーテル | 特殊フォーム | 360W | 24 | ± | 2 | 135 | ± | 25 | 80 | 以上 | 120 | 以上 |  |  | 5 | 以下 | [14 empty] | 難黄変 | 衣料用、熱成形用
エーテル | エクストラスルーフォーム | HB18W | 18.1 |  |  | 87 |  |  | 70 |  | 138 |  | 4 | [5 empty] | 43.5 | [8 empty] | 6.5
エーテル | エクストラスルーフォーム | XL22HB | 22 |  |  | 180 |  |  | 70 |  | 90 |  | 4 | [5 empty] | 30 | [8 empty] | 5
エーテル | 導電性フォーム | D-3 | 35 |  |  | 10 | 以下 |  | 100 | 以上 | 110 | 以上 |  |  |  | 以下 | [10 empty] | 黒 |  |  |  | 表面抵抗値10^3～10^4Ω。ソフトタイプ |  | 硬さのデータはASKER-Cにての測定値
エーテル | 導電性フォーム | HD-30 | 70 |  |  | 35 | ～ | 45 | 100 | 以上 | 15 | 以上 |  |  |  | 以下 | [10 empty] | 黒 |  |  |  | 表面抵抗値10^4～10^6Ω。ハードタイプ
エーテル | 導電性フォーム | HD-40 | 50 |  |  | 20 | ～ | 30 | 80 | 以上 | 20 | 以上 |  |  |  | 以下 | [10 empty] | 黒 |  |  |  | 表面抵抗値10^4～10^6Ω。ハードタイプ
エーテル | カテキンフォーム | LR-40T | 40 | ± | 3 | 50 | ± | 15 | 70 | 以上 | 120 | 以上 |  |  | 8 | 以下 | [14 empty] | 低反発。茶カテキンの効果で、優れた消臭性と抗菌性を有する。
エーテル | カテキンフォーム | LRX-70T | 70 | ± | 7 | 40 | ± | 15 | 40 | 以上 | 120 | 以上 |  |  | 3 | 以下
エーテル | カテキンフォーム | LRX-75T | 75 | ± | 7 | 50 | ± | 20 | 40 | 以上 | 120 | 以上 |  |  | 3 | 以下
エーテル | カテキンフォーム | 333T | 16 | ± | 1.5 | 80 | ± | 20 | 70 | 以上 | 100 | 以上 |  |  | 8 | 以下 | [14 empty] | 一般。茶カテキンの効果で、優れた消臭性と抗菌性を有する。
エーテル | カテキンフォーム | 816T | 16 | ± | 1.5 | 80 | ± | 20 | 70 | 以上 | 100 | 以上 |  |  | 8 | 以下
エーテル | カテキンフォーム | 380T | 20 | ± | 1.5 | 115 | ± | 20 | 70 | 以上 | 120 | 以上 |  |  | 7 | 以下
エーテル | カテキンフォーム | 360T | 24 | ± | 2 | 130 | ± | 20 | 80 | 以上 | 130 | 以上 |  |  | 5 | 以下
エーテル | カテキンフォーム | 303T | 20 | ± | 2 | 60 | ± | 20 | 50 | 以上 | 130 | 以上 |  |  | 7 | 以下 | [14 empty] | ソフトタッチ。茶カテキンの効果で、優れた消臭性と抗菌性を有する。
エーテル | カテキンフォーム | XL-16T | 16 | ± | 1.5 | 110 | ± | 15 | 60 | 以上 | 90 | 以上 |  |  | 6 | 以下 | [14 empty] | 高硬度。茶カテキンの効果で、優れた消臭性と抗菌性を有する。
エーテル | カテキンフォーム | EL-25T | 25 | ± | 2 | 200 | ± | 20 | 100 | 以上 | 100 | 以上 |  |  | 5 | 以下
エーテル | カテキンフォーム | 626T | 26 | ± | 2 | 100 | ± | 20 | 80 | 以上 | 150 | 以上 |  |  | 5 | 以下 | [14 empty] | ラバータッチ。茶カテキンの効果で、優れた消臭性と抗菌性を有する。
エーテル | カテキンフォーム | 646T | 40 | ± | 2 | 150 | ± | 25 | 80 | 以上 | 120 | 以上 |  |  | 5 | 以下
エーテル | カテキンフォーム | HA50T | 50 | ± | 3 | 170 | ± | 20 | 120 | 以上 | 100 | 以上 |  |  | 8 | 以下 | [14 empty] | 難燃。茶カテキンの効果で、優れた消臭性と抗菌性を有する。
エーテル | 低反発フォーム | LR-40M | 40 | ± | 3 | 50 | ± | 15 | 70 | 以上 | 120 | 以上 |  |  | 8 | 以下 | [14 empty] | 低反発性及び低復元性の効果により、衝撃吸収性や体圧分散性に優れています。
エーテル | 低反発フォーム | LRX-75T | 75 | ± | 7 | 50 | ± | 20 | 40 | 以上 | 120 | 以上 |  |  | 3 | 以下
エーテル | 低反発フォーム | LRH-75 | 75 | ± | 7 | 90 | ± | 20 | 40 | 以上 | 120 | 以上 |  |  | 3 | 以下
エーテル | ソフラン”夢柔力”フォーム | LR-40シリーズ | 40 | ± | 3 | 50 | ± | 15 | 70 | 以上 | 120 | 以上 | 4 | 以上 | 8 | 以下 |  |  | 15 | 以下 | [10 empty] | 高通気タイプ、高硬度タイプ、天然素材混入タイプもあります。弊社営業員までお問合せ下さい。
エーテル | ソフラン”夢柔力”フォーム | LR-50シリーズ | 52 | ± | 5 | 35 | ± | 15 | 100 | 以上 | 150 | 以上 | 5 | 以上 | 5 | 以下 |  |  | 10 | 以下
エーテル | ソフラン”夢柔力”フォーム | LR-60シリーズ | 60 | ± | 6 | 25 | ± | 15 | 80 | 以上 | 150 | 以上 | 4 | 以上 | 5 | 以下 |  |  | 8 | 以下
エーテル | ソフラン”夢柔力”フォーム | LR-75シリーズ | 75 | ± | 7 | 40 | ± | 15 | 40 | 以上 | 120 | 以上 | 2.5 | 以上 | 3 | 以下 |  |  | 3 | 以下
エーテル | 抗菌・防ダニフォーム | 333K | 16 | ± | 1.5 | 80 | ± | 20 | 70 | 以上 | 120 | 以上 |  |  | 6 | 以下 | [14 empty] | 抗菌
エーテル | 抗菌・防ダニフォーム | NNK | 24 | ± | 2 | 130 | ± | 20 | 80 | 以上 | 120 | 以上 |  |  | 5 | 以下 | [14 empty] | 抗菌
エーテル | 抗菌・防ダニフォーム | 319KD | 18 | ± | 1.5 | 90 | ± | 20 | 70 | 以上 | 120 | 以上 |  |  | 7 | 以下 | [14 empty] | 防ダニ
エーテル | 抗菌・防ダニフォーム | EL-25KD | 25 | ± | 2 | 200 | ± | 20 | 100 | 以上 | 100 | 以上 |  |  | 5 | 以下 | [14 empty] | 防ダニ
エステル |  | 430 | 30 | ± | 3 | 180 | ± | 30 | 100 | 以上 | 150 | 以上 |  |  | 5 | 以下 | [10 empty] | 白、黒、グレー、ブルーイエロー、赤 |  | 38 | +7-5

## 日清紡績
メーカー | 日清紡績
分類 | メーカー分類タイプ | 品種 | 密度 |  |  | 硬さ |  |  | 引張り強さ |  | 伸び |  | 引裂強さ |  | 圧縮残留歪 |  | 繰返し圧縮残留歪 | 反発弾性 |  | 難燃性 | [5 empty] | 色 | 通気性 | セル数 | 特長 | 用途 | 事務局補足
|  |  | Kg／立方ｍ |  |  | N/314平方cm |  |  | kPa |  | ％ |  | Ｎ／cm |  | ％ |  | ％ | ％ |  | MVSS | A-A | UL94 | FAR25･853 | 防炎協 | ASTM |  | ml／平方cm／s | 個／25mm
エーテル | 一般フォーム | W16K | 15 | ± | 1.5 | 75 | ± | 15 | 70 | 以上 | 120 | 以上 | 2 | 以上 | 6 | 以下 |  | 35 | 以上
エーテル | 一般フォーム | C24H | 16 | ± | 1.5 | 85 | ± | 15 | 70 | 以上 | 120 | 以上 | 2 | 以上 | 6 | 以下 |  | 35 | 以上 | [6 empty] | グレー
エーテル | 一般フォーム | W18K | 19 | ± | 2 | 90 | ± | 15 | 70 | 以上 | 120 | 以上 | 2 | 以上 | 6 | 以下 |  | 35 | 以上
エーテル | 一般フォーム | F32K | 20 | ± | 2 | 100 | ± | 15 | 70 | 以上 | 120 | 以上 | 2 | 以上 | 6 | 以下 |  | 35 | 以上 | [6 empty] | グレー
エーテル | 一般フォーム | F46K | 24 | ± | 2 | 120 | ± | 20 | 70 | 以上 | 120 | 以上 | 2 | 以上 | 6 | 以下 |  | 35 | 以上
エーテル | 一般フォーム | W18K | 19 | ± | 2 | 100 | ± | 15 | 70 | 以上 | 120 | 以上 | 2 | 以上 | 6 | 以下 |  | 35 | 以上
エーテル | 一般フォーム | F32K | 20 | ± | 2 | 110 | ± | 15 | 70 | 以上 | 120 | 以上 | 2 | 以上 | 6 | 以下 |  | 35 | 以上
エーテル | 一般フォーム | D22 | 21 | ± | 2 | 150 | ± | 20 | 70 | 以上 | 120 | 以上 | 2 | 以上 | 6 | 以下 |  | 35 | 以上 | [9 empty] | 高硬度タイプ
エーテル | 一般フォーム | D25 | 23 | ± | 2 | 140 | ± | 20 | 70 | 以上 | 120 | 以上 | 2 | 以上 | 6 | 以下 |  | 35 | 以上 | [9 empty] | 高硬度タイプ
エーテル | 一般フォーム | D26 | 25 | ± | 3 | 145 | ± | 20 | 70 | 以上 | 120 | 以上 | 2 | 以上 | 6 | 以下 |  | 35 | 以上 | [9 empty] | 高硬度タイプ
エーテル | 一般フォーム | D29 | 27 | ± | 3 | 145 | ± | 20 | 70 | 以上 | 120 | 以上 | 2 | 以上 | 6 | 以下 |  | 35 | 以上 | [9 empty] | 高硬度タイプ
エーテル | 一般フォーム | D30 | 28 | ± | 3 | 150 | ± | 20 | 70 | 以上 | 120 | 以上 | 2 | 以上 | 6 | 以下 |  | 35 | 以上 | [9 empty] | 高硬度タイプ
エーテル | 一般フォーム | D33 | 30 | ± | 3 | 155 | ± | 20 | 70 | 以上 | 120 | 以上 | 2 | 以上 | 6 | 以下 |  | 35 | 以上 | [9 empty] | 高硬度タイプ
エーテル | 一般フォーム | D45 | 35 | ± | 3 | 160 | ± | 20 | 70 | 以上 | 120 | 以上 | 2 | 以上 | 6 | 以下 |  | 40 | 以上 | [9 empty] | 高硬度タイプ
エーテル | ソフトフォーム | S18 | 18 | ± | 2 | 45 | ± | 15 | 60 | 以上 | 150 | 以上 | 2 | 以上 | 7 | 以下 |  | 35 | 以上
エーテル | ソフトフォーム | S20 | 20 | ± | 2 | 60 | ± | 15 | 60 | 以上 | 150 | 以上 | 2 | 以上 | 6 | 以下 |  | 35 | 以上
エーテル | 高硬度フォーム | H25 | 23 | ± | 2.5 | 180 | ± | 25 | 70 | 以上 | 100 | 以上 | 2 | 以上 | 5 | 以下 |  | 32 | 以上
エーテル | 高硬度フォーム | H30 | 27 | ± | 3 | 200 | ± | 30 | 70 | 以上 | 100 | 以上 | 2 | 以上 | 5 | 以下 |  | 32 | 以上
エーテル | 高硬度フォーム | SR45 | 41 | ± | 4 | 180 | 以上 |  | 100 | 以上 | 80 | 以上 | 2.5 | 以上 | 4 | 以下 |  | 40 | 以上
エーテル | 高硬度フォーム | SR47 | 41 | ± | 4 | 260 | 以上 |  | 100 | 以上 | 50 | 以上 | 2.5 | 以上 | 5 | 以下 |  | 35 | 以上
エーテル | 高弾性フォーム | NR22 | 22 | ± | 2 | 70 | ± | 15 | 70 | 以上 | 160 | 以上 | 2 | 以上 | 5 | 以下 |  | 40 | 以上
エーテル | 高弾性フォーム | NR30 | 25 | ± | 2 | 80 | ± | 15 | 70 | 以上 | 160 | 以上 | 2 | 以上 | 5 | 以下 |  | 40 | 以上
エーテル | 高弾性フォーム | NR40 | 37 | ± | 3 | 140 | ± | 20 | 80 | 以上 | 160 | 以上 | 2.5 | 以上 | 5 | 以下 |  | 40 | 以上 | [6 empty] | ベージュ
エーテル | 低反発性フォーム | RL60 | 63 | ± | 6 | 60 | ± | 30 | 30 | 以上 | 100 | 以上 |  |  | 3 | 以下 |  | 5 | 以上 | [11 empty] | 硬さのデータは予備圧縮なしの数値。
エーテル | 低反発性フォーム | RL61 | 63 | ± | 6 | 55 | ± | 30 | 30 | 以上 | 100 | 以上 |  |  | 3 | 以下 |  | 5 | 以下 | [11 empty] | 硬さのデータは予備圧縮なしの数値。
エーテル | 低反発性フォーム | RL63 | 58 | ± | 6 | 50 | ± | 30 | 20 | 以上 | 100 | 以上 |  |  | 3 | 以下 |  | 5 | 以下 | [11 empty] | 硬さのデータは予備圧縮なしの数値。
エーテル | 低反発性フォーム | RL80 | 80 | ± | 10 | 22 | ± | 5 | 30 | 以上 | 100 | 以上 |  |  | 5 | 以下 |  | 5 | 以下 | [11 empty] | 硬さのデータは予備圧縮なしの数値。全圧縮による測定(単位:N／100cm^2)
エーテル | 高通気性フォーム | W16F | 15 | ± | 1.5 | 70 | ± | 15 | 70 | 以上 | 120 | 以上 | 2 | 以上 | 6 | 以下 |  | 5 | 以下
エーテル | 高通気性フォーム | F25N | 18 | ± | 2 | 70 | ± | 15 | 70 | 以上 | 120 | 以上 | 2 | 以上 | 6 | 以下 |  | 35 | 以上
エーテル | 一般難燃フォーム | NH20 | 20 | ± | 1.5 | 90 | ± | 15 | 60 | 以上 | 120 | 以上 | 1.5 | 以上 | 7 | 以下 |  | 35 | 以上 | ○ | [5 empty] | ブルー
エーテル | 一般難燃フォーム | NH25 | 23 | ± | 2 | 100 | ± | 15 | 60 | 以上 | 120 | 以上 | 1.5 | 以上 | 7 | 以下 |  | 35 | 以上 | ○ | [5 empty] | ブルー
エーテル | 一般難燃フォーム | NH30 | 25 | ± | 2 | 115 | ± | 15 | 60 | 以上 | 120 | 以上 | 1.5 | 以上 | 6 | 以下 |  | 35 | 以上 | ○ | [5 empty] | ブルー
エーテル | 一般難燃フォーム | NH40 | 38 | ± | 3 | 180 | ± | 25 | 80 | 以上 | 100 | 以上 | 3 | 以上 | 6 | 以下 |  | 35 | 以上 | ○ | [5 empty] | ブルー
エーテル | フォレームラミネート用フォーム | YF22 | 22 | ± | 2 | 100 | ± | 20 | 90 | 以上 | 150 | 以上 | 4 | 以上 | 8 | 以下
エーテル | フォレームラミネート用フォーム | YF26 | 26 | ± | 2 | 120 | ± | 20 | 90 | 以上 | 150 | 以上 | 4 | 以上 | 8 | 以下
エーテル | フォレームラミネート用フォーム | YFN22 | 22 | ± | 2 | 80 | ± | 15 | 80 | 以上 | 150 | 以上 | 4 | 以上 | 8 | 以下 |  |  |  | ○
エーテル | フォレームラミネート用フォーム | YFN33 | 33 | ± | 3 | 130 | ± | 20 | 80 | 以上 | 120 | 以上 | 4 | 以上 | 8 | 以下 |  |  |  | ○
エーテル | フォレームラミネート用フォーム | YFN41 | 40 | ± | 3 | 150 | ± | 25 | 70 | 以上 | 120 | 以上 | 3 | 以上 | 8 | 以下 |  |  |  | ○
エーテル | 抗菌・抗かびフォーム | AF18 | 18 | ± | 1.5 | 90 | ± | 20 | 70 | 以上 | 120 | 以上 | 2 | 以上 | 6 | 以下 |  | 35 | 以上
エーテル | 抗菌・抗かびフォーム | AF20 | 20 | ± | 2 | 110 | ± | 20 | 70 | 以上 | 120 | 以上 | 2 | 以上 | 6 | 以下 |  | 35 | 以上

## ブリヂストン
メーカー | ブリヂストン
分類 | メーカー分類タイプ | 品種 | 密度 |  |  | 硬さ |  |  | 引張り強さ | 伸び |  | 引裂強さ | 圧縮残留歪 | 繰返し圧縮残留歪 | 反発弾性 |  | 難燃性 | [5 empty] | 色 | 通気性 |  | セル数 |  |  | 特長 | 用途 | 事務局補足
|  |  | Kg／立方ｍ |  |  | N/314平方cm |  |  | kPa | ％ |  | Ｎ／cm | ％ | ％ | ％ |  | MVSS | A-A | UL94 | FAR25･853 | 防炎協 | ASTM |  | ml／平方cm／s |  | 個／25mm
エーテル | 一般品汎用タイプ | FD | 14 | ± | 2 | 68.6 | ± | 19.6 | 49 | 100 | [19 empty] | クッション材(寝具、車輌、家具、雑貨他)
エーテル | 一般品汎用タイプ | TN | 16 | ± | 2 | 83.3 | ± | 19.6 | 49 | 130
エーテル | 一般品汎用タイプ | TH | 18 | ± | 2 | 98 | ± | 19.6 | 68.6 | 130
エーテル | 一般品汎用タイプ | FL | 20 | ± | 2 | 112.7 | ± | 19.6 | 68.6 | 130
エーテル | 一般品汎用タイプ | TL | 25 | ± | 2 | 117.6 | ± | 19.6 | 88.2 | 130
エーテル | 一般品汎用タイプ | TM | 33 | ± | 2 | 127.4 | ± | 19.6 | 88.2 | 140
エステル | 一般品汎用タイプ | JT | 45 | ± | 3 | 176.4 | ± | 29.4 | 117.6 | 200
エーテル | 汎用難燃タイプ | VM | 20 | ± | 2 | 93.1 | ± | 24.5 | 58.8 | 120 | [6 empty] | ○ | [12 empty] | 3.0mm以上 | 非帯電材質（MIL規格合格レベル）
エーテル | 汎用難燃タイプ | VH | 24 | ± | 2 | 102.9 | ± | 24.5 | 58.8 | 120 | [6 empty] | ○ |  | HF-1 | [10 empty] | 2.5mm以上(VHZ) | 非帯電材質（MIL規格合格レベル）
エーテル | 汎用難燃タイプ | VP | 28 | ± | 2 | 127.4 | ± | 24.5 | 68.6 | 130 | [6 empty] | ○ |  | HF-1 | [10 empty] | 2.5mm以上(VPX) | 非帯電材質（MIL規格合格レベル）
エーテル | 汎用難燃タイプ | VD | 35 | ± | 3 | 73.5 | ± | 24.5 | 49 | 150 | [6 empty] | ○ |  | HF-2 | [10 empty] | 制振フォーム | 非帯電材質（MIL規格合格レベル）
エーテル | 汎用難燃タイプ | VF | 37 | ± | 2 | 147 | ± | 24.5 | 58.8 | 120 | [6 empty] | ○ | 20mm |  |  | ○ | [9 empty] | 非帯電材質（MIL規格合格レベル）
エーテル | 汎用難燃タイプ | GK | 50 | ± | 3 | 294 | ± | 29.4 | 98 | 120 | [8 empty] | 申請中 | [11 empty] | 非帯電材質（MIL規格合格レベル）
エステル | 汎用難燃タイプ | SK | 28 | ± | 2 | 117.6 | ± | 29.4 | 98 | 200 | [9 empty] | ○(SKZEのみ)
エステル | 汎用難燃タイプ | SA | 31 | ± | 2 | 127.4 | ± | 29.4 | 147 | 200 | [8 empty] | HF-1 | [10 empty] | 2.54mm以上(SAX)
エステル | 汎用難燃タイプ | ST | 55 | ± | 5 | 196 | ± | 29.4 | 117.6 | 250 | [6 empty] | ○
エステル | 汎用難燃タイプ | STXE | 60 | ± | 5 | 196 | ± | 29.4 | 117.6 | 250 | [8 empty] | HF-1 | [10 empty] | 2.5mm以上
エーテル | 高硬度タイプ | GC | 17 | ± | 2 | 127.4 | ± | 19.6 | 58.8 | 80 | [18 empty] | 高硬度・高弾性を有するフォーム（クッション材）
エーテル | 高硬度タイプ | RQ | 21 | ± | 3 | 181.3 | ± | 24.5 | 88.2 | 100
エーテル | 高硬度タイプ | RL | 25 | ± | 2 | 147 | ± | 19.6 | 98 | 120 | [6 empty] | ○ | [12 empty] | 5mm以上
エーテル | 高硬度タイプ | CZ | 27 | ± | 3 | 196 | ± | 29.4 | 98 | 100
エーテル | 高硬度タイプ | GS | 35 | ± | 3 | 245 | ± | 29.4 | 98 | 100
エーテル | 高弾性タイプ | FQ | 26 | ± | 2 | 107.8 | ± | 19.6 | 68.6 | 150 | [18 empty] | 高難燃フォーム（他の難燃規格にも合格可能レベル） | 家具用クッション
エーテル | 高弾性タイプ | GY | 35 | ± | 2 | 176.4 | ± | 29.4 | 78.4 | 120
エーテル | 高弾性タイプ | MB | 40 | ± | 3 | 176.4 | ± | 29.4 | 147 | 100 | [10 empty] | ○
エーテル | 高弾性タイプ | VE | 42 | ± | 2 | 117.6 | ± | 24.5 | 78.4 | 150 | [7 empty] | 30mm | [12 empty] | 非帯電材質（MIL規格合格レベル）
エーテル | 高弾性タイプ | MF | 50 | ± | 3 | 93.1 | ± | 24.5 | 68.6 | 100 | [7 empty] | 100mm
エーテル | 高弾性タイプ | GF | 55 | ± | 3 | 166.6 | ± | 29.4 | 78.4 | 120 | [7 empty] | ○ | [12 empty] | 非帯電材質（MIL規格合格レベル）
エーテル | 高弾性タイプ | MC | 55 | ± | 3 | 176.4 | ± | 24.5 | 117.6 | 80 | [7 empty] | 100mm
エーテル | 半硬質タイプ | GV | 28 | ± | 3 | 0.7 |  |  | 98 | 80 | [20 empty] | 硬さのデータは25％CFDによる測定値。
エーテル | 半硬質タイプ | MR | 28 | ± | 2 | 1.8 |  |  | 78.4 | 50 | [6 empty] | ○ | [12 empty] | 5mm以上 | 硬さのデータは25％CFDによる測定値。
エーテル | 半硬質タイプ | MP | 34 | ± | 3 | 1.9 |  |  | 88.2 | 50 | [6 empty] | ○ | [12 empty] | 5mm以上 | 硬さのデータは25％CFDによる測定値。
エーテル | 半硬質タイプ | GM | 50 | ± | 3 | 0.9 |  |  | 127.4 | 80 | [7 empty] | 15mm | [12 empty] | 硬さのデータは25％CFDによる測定値。
エーテル | 超軟質及びルーズタイプ | TF | 18 | ± | 2 | 19.6 | +19.6-14.7 |  | 39.2 | 150 | [18 empty] | 低硬度に設計されたソフトタッチなフォーム（クッション材の上張り）
エーテル | 超軟質及びルーズタイプ | FM | 20 | ± | 2 | 63.7 | ± | 19.6 | 39.2 | 150
エーテル | 超軟質及びルーズタイプ | FJ | 21 | ± | 2 | 49 | ± | 19.6 | 29.4 | 150
エーテル | フレームラミネートタイプ | FR | 22 | ± | 2 | 98 | ± | 19.6 | 78.4 | 130 | [18 empty] | フレームラミネートとして種々の基布と容易に接合。（衣料・シューズの内張り、車輌内装用）
エーテル | フレームラミネートタイプ | VC | 22 | ± | 2 | 98 | ± | 19.6 | 58.8 | 120 | [6 empty] | ○ | [12 empty] | 2mm以上
エーテル | フレームラミネートタイプ | CJ | 30 | ± | 3 | 137.2 | ± | 19.6 | 98 | 150 | [6 empty] | ○ | [12 empty] | 3mm以上
エーテル | フレームラミネートタイプ | MO | 30 | ± | 2 | 176.4 | ± | 29.4 | 58.8 | 100 | [6 empty] | ○
エーテル | フレームラミネートタイプ | GL | 30 | ± | 2 | 176.4 | ± | 29.4 | 68.6 | 80 | [19 empty] | 水着パット用
エーテル | フレームラミネートタイプ | FA | 35 | ± | 2 | 137.2 | ± | 29.4 | 78.4 | 120 | [6 empty] | ○
エーテル | フレームラミネートタイプ | DX | 50 | ± | 3 | 372.4 | ± | 49 | 196 | 120 | [6 empty] | ○
エーテル | 低移染タイプ | CF | 18 | ± | 2 | 58.8 | ± | 19.6 | 49 | 150 | [19 empty] | ハンガーパット
エーテル | 低反発タイプ | FH | 40 | ± | 3 | 49 | ± | 19.6 | 58.8 | 120 |  |  |  |  | 10 | 以下 | [13 empty] | 家具・寝具
エーテル | 低反発タイプ | DL | 60 | ± | 5 | 49 | ± | 19.6 | 39.2 | 120 |  |  |  |  | 5 | 以下
エーテル | 低反発タイプ | FX | 60 | ± | 5 | 49 | ± | 29.4 | 39.2 | 120 |  |  |  |  | 15 | 以下
エーテル | 低反発タイプ | RZ | 75 | ± | 7 | 49 | ± | 19.6 | 39.2 | 120 |  |  |  |  | 3 | 以下
エーテル | 難黄変タイプ | FW | 24 | ± | 2 | 117.6 | ± | 19.6 | 58.8 | 100 | [19 empty] | ブラパット、肩パット等
エステル | 難黄変タイプ | SB | 28 | ± | 2 | 137.2 | ± | 29.4 | 98 | 200
エステル | 高モジュラスタイプ | SV | 26 | ± | 2 | 127.4 | ± | 29.4 | 147 | 350
エステル | 高モジュラスタイプ | JK | 26 | ± | 2 | 117.6 | ± | 29.4 | 147 | 250 | [19 empty] | 低臭気
エーテル | 高伸びタイプ | TX | 45 | ± | 2 | 156.8 | ± | 29.4 | 78.4 | 140
エステル | 高伸びタイプ | JZ | 26 | ± | 2 | 107.8 | ± | 29.4 | 127.4 | 350
エステル | 高伸びタイプ | JV | 28 | ± | 2 | 117.6 | ± | 29.4 | 147 | 350
エーテル | 低通気タイプ | VV | 28 | ± | 3 | 117.6 | ± | 29.4 | 49 | 80 | [6 empty] | ○ | [12 empty] | エアシール材
エーテル | 低通気タイプ | VO | 35 | ± | 2 | 98 | ± | 29.4 | 49 | 80 | [6 empty] | ○
エーテル | 低通気タイプ | CE | 50 | ± | 5 | 107.8 | ± | 29.4 | 49 | 80
エーテル | 低通気タイプ | TK | 50 | ± | 3 | 127.4 | ± | 19.6 | 58.8 | 100 | [19 empty] | 耐紫外線フォーム
エーテル | 低通気タイプ | DE | 53 | ± | 3 | 78.4 | ± | 19.6 | 49 | 80 | [19 empty] | HDD防音材
エーテル | 低通気タイプ | DO | 70 | ± | 5 | 98 | ± | 29.4 | 49 | 80 | [8 empty] | HF-1 | [10 empty] | 1.0mm以上。防音材
エステル | 低通気タイプ | SN | 31 | ± | 2 | 176.4 | ± | 29.4 | 98 | 150 | [19 empty] | 衣料用
エステル | 低通気タイプ | SP | 63 | ± | 5 | 186.2 | ± | 29.4 | 98 | 150 | [19 empty] | トナーシール用等
エーテル | 高通気タイプ | TB | 14 | ± | 2 | 58.8 | ± | 19.6 | 49 | 140 | [13 empty] | 100 | 以上 |  |  |  |  | 水耕用フォーム
エーテル | 高通気タイプ | TT | 16 | ± | 2 | 83.3 | ± | 19.6 | 49 | 100 | [13 empty] | 130 | 以上
エーテル | 高通気タイプ | RP | 25 | ± | 2 | 98 | ± | 29.4 | 78.4 | 150 | [13 empty] | 60 | 以上 |  |  |  |  | 雑貨用
エーテル | 高通気タイプ | DP | 26 | ± | 2 | 117.6 | ± | 19.6 | 78.4 | 170 | [13 empty] | 40 | 以上
エーテル | 高通気タイプ | TC | 30 | ± | 2 | 98 | ± | 19.6 | 68.6 | 150 | [13 empty] | 80 | 以上
エーテル | クリーナー用 | MW | 18 | ± | 2 | 88.2 | ± | 19.6 | 49 | 80 | [19 empty] | 海綿状フォーム（抗菌・マーブル色処理が可能）
エーテル | クリーナー用 | TD | 20 | ± | 2 | 88.2 | ± | 19.6 | 29.4 | 80
エーテル | クリーナー用 | TW | 20 | ± | 2 | 88.2 | ± | 19.6 | 29.4 | 80
エーテル | クリーナー用 | TY | 22 | ± | 2 | 88.2 | ± | 19.6 | 29.4 | 80 | [18 empty] | 復元性重視
エーテル | クリーナー用 | TE | 24 | ± | 2 | 107.8 | ± | 29.4 | 29.4 | 90
エーテル | クリーナー用 | CS | 29 | ± | 2 | 49 | ± | 19.6 | 0 | [19 empty] | 海綿状ソフトタイプ
エーテル | クリーナー用 | TQ | 31 | ± | 2 | 225.4 | ± | 19.6 | 98 | 140 | [18 empty] | エステルライク | クリーナー用
エーテル | クリーナー用 | RY | 35 | ± | 2 | 166.6 | ± | 29.4 | 0 | [19 empty] | シースポンジ状フォーム
エステル | クリーナー用 | JL | 28 | ± | 2 | 196 | ± | 29.4 | 78.4 | 100
エステル | クリーナー用 | SK | 28 | ± | 2 | 117.6 | ± | 29.4 | 98 | 200 | [15 empty] | 32 | ～ | 40 |  | 各種クリーナー用途（ボディスポンジ・キッチンスポンジ）
エステル | クリーナー用 | SD | 28 | ± | 2 | 156.8 | ± | 29.4 | 98 | 150 | [15 empty] | 30 | ～ | 40
エステル | クリーナー用 | SX | 31 | ± | 2 | 176.4 | ± | 29.4 | 98 | 200 | [15 empty] | 25 | ～ | 35
エステル | クリーナー用 | SC | 33 | ± | 3 | 176.4 | ± | 29.4 | 68.6 | 100 | [15 empty] | 11 | ～ | 17
エーテル | 難黄変シースポ | DD | 27 | ± | 2 | 166.6 | ± | 19.6 | 29.4 | 90 | [19 empty] | 雑貨用
エーテル | 高吸水タイプ | CL | 20 | ± | 2 | 49 | ± | 19.6 | 49 | 100
エーテル | スピーカーエッジ | MZ | 31 | ± | 2 | 151.9 | ± | 19.6 | 78.4 | 120
エステル | スピーカーエッジ | JO | 31 | ± | 2.5 | 137.2 | ± | 29.4 | 147 | 300 | ～600
エステル | スピーカーエッジ | SZ | 31 | ± | 2.5 | 176.4 | ± | 29.4 | 147 | 200 | ～450